## 合并数据
板式支座老化变质 | 1 | 完好 | -
板式支座老化变质 | 2 | 轻微老化，表面有脏污，出现裂缝 | 裂缝宽度≤1.0mm，裂缝长度＞相应边长10%
板式支座老化变质 | 3 | 橡胶支座老化变形，裂缝较严重 | 裂缝宽度＞1mm且≤2mm，裂缝长度＞相应边长的25%
板式支座老化变质 | 4 | 橡胶支座老化破裂，裂缝严重，且造成其他构件产生较严重病害 | 裂缝宽度＞2mm，裂缝长度＞相应边长的25%
板式支座老化变质 | 5 | 橡胶支座老化破裂，裂缝非常严重，已经失去正常支承功能，且使相关上下部结构受到异常约束，造成严重损坏，主梁出现严重变形 | 裂缝宽度＞2mm，裂缝长度＞相应边长的50%
板式支座老化开裂 | 1 | 完好 | -
板式支座老化开裂 | 2 | 轻微老化，表面有脏污，出现裂缝 | 裂缝宽度≤1.0mm，裂缝长度＞相应边长10%
板式支座老化开裂 | 3 | 橡胶支座老化变形，裂缝较严重 | 裂缝宽度＞1mm且≤2mm，裂缝长度＞相应边长的25%
板式支座老化开裂 | 4 | 橡胶支座老化破裂，裂缝严重，且造成其他构件产生较严重病害 | 裂缝宽度＞2mm，裂缝长度＞相应边长的25%
板式支座老化开裂 | 5 | 橡胶支座老化破裂，裂缝非常严重，已经失去正常支承功能，且使相关上下部结构受到异常约束，造成严重损坏，主梁出现严重变形 | 裂缝宽度＞2mm，裂缝长度＞相应边长的50%
板式支座缺陷 | 1 | 完好 | -
板式支座缺陷 | 2 | 有外鼓现象 | 沿支座一侧外鼓长度≤相应边长的10%
板式支座缺陷 | 3 | 外鼓现象较严重，或钢板局部外露 | 沿支座一侧外鼓长度＞相应边长的10%且≤相应边长的25%，或钢板外露长度＞100mm
板式支座缺陷 | 4 | 外鼓现象严重，或钢板大部分外露 | 沿支座一侧外鼓长度＞相应边长的25%，或钢板外露长度＞100mm
板式支座位置串动 | 1 | 完好 | -
板式支座位置串动 | 2 | 支座出现剪切变形或位置略有偏移 | -
板式支座位置串动 | 3 | 支座出现剪切变形或位置有较大偏移 | 剪切角度≤45°
板式支座位置串动 | 4 | 支座串动较严重，或出现脱空现象，或出现严重变形 | 串动长度≤相应边长的25%，或剪切角度＞45°且≤60°
板式支座位置串动 | 5 | 串动严重并造成桥梁其他构件出现较严重病害；支座错位、串动、变形严重，已经失去正常支承功能，造成相关上下部结构严重损坏，主梁出现严重变形 | 串动长度＞相应边长的25%；剪切角度＞60°
板式支座脱空 | 1 | 完好 | -
板式支座脱空 | 2 | 支座出现剪切变形或位置略有偏移 | -
板式支座脱空 | 3 | 支座出现剪切变形或位置有较大偏移 | 剪切角度≤45°
板式支座脱空 | 4 | 支座串动较严重，或出现脱空现象，或出现严重变形 | 串动长度≤相应边长的25%，或剪切角度＞45°且≤60°
板式支座脱空 | 5 | 串动严重并造成桥梁其他构件出现较严重病害；支座错位、串动、变形严重，已经失去正常支承功能，造成相关上下部结构严重损坏，主梁出现严重变形 | 串动长度＞相应边长的25%；剪切角度＞60°
板式支座剪切超限 | 1 | 完好 | -
板式支座剪切超限 | 2 | 支座出现剪切变形或位置略有偏移 | -
板式支座剪切超限 | 3 | 支座出现剪切变形或位置有较大偏移 | 剪切角度≤45°
板式支座剪切超限 | 4 | 支座串动较严重，或出现脱空现象，或出现严重变形 | 串动长度≤相应边长的25%，或剪切角度＞45°且≤60°
板式支座剪切超限 | 5 | 串动严重并造成桥梁其他构件出现较严重病害；支座错位、串动、变形严重，已经失去正常支承功能，造成相关上下部结构严重损坏，主梁出现严重变形 | 串动长度＞相应边长的25%；剪切角度＞60°
盆式支座组件损坏 | 1 | 完好 | -
盆式支座组件损坏 | 2 | 盆底四角翘起，或钢盆出现较多锈蚀，或支座底板局部裂纹、掉角 | -
盆式支座组件损坏 | 3 | 钢件非主要受力部位出现脱焊，或钢盆出现较多锈蚀并伴有剥落，或除盆底、盆环外其他部位开裂，或底板产生变形，混凝土酥裂，露筋、掉角 | -
盆式支座组件损坏 | 4 | 大量锚栓剪断，或底板变形，大部分压碎、剥离，造成相关上下部结构受到异常约束，损坏严重 | 锚栓剪断≤50%
盆式支座组件损坏 | 5 | 有大量的锚栓剪断或盆环开裂、脱焊，支座破损、缺失严重，已经失去正常支承功能，造成相关上下部结构严重损坏，主梁出现严重变形 | 锚栓剪断＞50%
聚四氟乙烯滑板磨损 | 1 | 完好 | -
聚四氟乙烯滑板磨损 | 2 | 磨损较少 | 聚四氟乙烯滑板外露高度≥0.5mm
聚四氟乙烯滑板磨损 | 3 | 磨损较多 | 聚四氟乙烯滑板外露高度≥0.2mm且＜0.5mm
聚四氟乙烯滑板磨损 | 4 | 磨损严重，并造成其他构件出现病害 | 聚四氟乙烯滑板外露高度＜0.2mm
盆式支座位移超限 | 1 | 完好 | -
盆式支座位移超限 | 2 | - | -
盆式支座位移超限 | 3 | 有位移现象，或有较大转角，转角超出设计值 | 位移≤10mm，或转角≤设计转角20%
盆式支座位移超限 | 4 | 位移现象较明显，或有很大转角，转角远超出设计值 | 位移＞10mm，或转角＞设计转角20%
盆式支座转角超限 | 1 | 完好 | -
盆式支座转角超限 | 2 | - | -
盆式支座转角超限 | 3 | 有位移现象，或有较大转角，转角超出设计值 | 位移≤10mm，或转角≤设计转角20%
盆式支座转角超限 | 4 | 位移现象较明显，或有很大转角，转角远超出设计值 | 位移＞10mm，或转角＞设计转角20%
钢支座组件缺陷 | 1 | 完好 | -
钢支座组件缺陷 | 2 | 有锈蚀现象；或牙板咬死；或个别锚栓出现剪断现象；或底板与垫石没有密贴，出现较大缝隙 | 锚栓剪断数量≤5%；或底板与垫石间缝隙宽度≤2.0mm，深度＞50mm
钢支座组件缺陷 | 3 | 大部分有锈蚀现象，并有剥落，或非主要受力部件出现脱焊；或牙板折断，辊轴连杆螺丝剪断；或锚栓剪断数量较多，螺杆松动；或底板与垫石没有密贴，出现很大的缝隙，出现翻浆、积水 | 锚栓剪断数量＞5%且≤30%；或底板与垫石缝隙宽度＞2.0mm，深度≥支座相应边长的25%
钢支座组件缺陷 | 4 | 主要受力部件脱焊；或支座不能活动；或大量锚钉或锚栓剪断；或垫石出现严重裂损 | 锚钉或锚栓剪断数量＞30%
钢支座功能缺陷 | 1 | 完好 | -
钢支座功能缺陷 | 2 | 有锈蚀现象；或牙板咬死；或个别锚栓出现剪断现象；或底板与垫石没有密贴，出现较大缝隙 | 锚栓剪断数量≤5%；或底板与垫石间缝隙宽度≤2.0mm，深度＞50mm
钢支座功能缺陷 | 3 | 大部分有锈蚀现象，并有剥落，或非主要受力部件出现脱焊；或牙板折断，辊轴连杆螺丝剪断；或锚栓剪断数量较多，螺杆松动；或底板与垫石没有密贴，出现很大的缝隙，出现翻浆、积水 | 锚栓剪断数量＞5%且≤30%；或底板与垫石缝隙宽度＞2.0mm，深度≥支座相应边长的25%
钢支座功能缺陷 | 4 | 主要受力部件脱焊；或支座不能活动；或大量锚钉或锚栓剪断；或垫石出现严重裂损 | 锚钉或锚栓剪断数量＞30%
钢支座位移超限 | 1 | 完好 | -
钢支座位移超限 | 2 | - | -
钢支座位移超限 | 3 | 位移大于限值 | 纵向位移≤5mm，或横向位移≤2mm
钢支座位移超限 | 4 | 位移大于限值严重，或倾斜度超标 | 纵向位移＞5mm，或横向位移＞2mm
钢支座转角超限 | 1 | 完好 | -
钢支座转角超限 | 2 | - | -
钢支座转角超限 | 3 | 位移大于限值 | 纵向位移≤5mm，或横向位移≤2mm
钢支座转角超限 | 4 | 位移大于限值严重，或倾斜度超标 | 纵向位移＞5mm，或横向位移＞2mm
钢支座部件磨损 | 1 | 完好 | -
钢支座部件磨损 | 2 | 钢部件磨损出现凹陷，或出现微裂缝 | 磨损凹陷≤1.0mm，或裂缝深度≤5.0mm
钢支座部件磨损 | 3 | 钢部件磨损出现凹陷，或出现较大裂缝 | 磨损凹陷＞1.0mm且≤3.0mm，或裂缝深度＞5.0mm且≤10.0mm
钢支座部件磨损 | 4 | 钢部件磨损出现严重凹陷，或出现较严重裂缝 | 磨损凹陷＞3.0mm，或裂缝深度＞10.0mm
钢支座部件裂缝 | 1 | 完好 | -
钢支座部件裂缝 | 2 | 钢部件磨损出现凹陷，或出现微裂缝 | 磨损凹陷≤1.0mm，或裂缝深度≤5.0mm
钢支座部件裂缝 | 3 | 钢部件磨损出现凹陷，或出现较大裂缝 | 磨损凹陷＞1.0mm且≤3.0mm，或裂缝深度＞5.0mm且≤10.0mm
钢支座部件裂缝 | 4 | 钢部件磨损出现严重凹陷，或出现较严重裂缝 | 磨损凹陷＞3.0mm，或裂缝深度＞10.0mm
混凝土摆式支座混凝土缺损 | 1 | 完好 | -
混凝土摆式支座混凝土缺损 | 2 | 局部混凝土脱皮、露筋、裂纹、剥离、掉角 | 累计面积≤构件面积的5%
混凝土摆式支座混凝土缺损 | 3 | 较大范围混凝土脱皮、露筋、酥裂 | 累计面积＞构件面积的5%且≤构件面积的20%，或单处面积≤1.0m2
混凝土摆式支座混凝土缺损 | 4 | 大范围混凝土脱皮、露筋、压碎 | 累计面积＞构件面积的20%
混凝土摆式支座活动支座滑动面不平整 | 1 | 完好 | -
混凝土摆式支座活动支座滑动面不平整 | 2 | - | -
混凝土摆式支座活动支座滑动面不平整 | 3 | 滑动面不平整、出现生锈现象 | -
混凝土摆式支座活动支座滑动面不平整 | 4 | 滑动面不平整、生锈咬死，支座不活动 | -
混凝土摆式支座活动支座滑动面生锈咬死 | 1 | 完好 | -
混凝土摆式支座活动支座滑动面生锈咬死 | 2 | - | -
混凝土摆式支座活动支座滑动面生锈咬死 | 3 | 滑动面不平整、出现生锈现象 | -
混凝土摆式支座活动支座滑动面生锈咬死 | 4 | 滑动面不平整、生锈咬死，支座不活动 | -
混凝土摆式支座轴承有裂纹 | 1 | 完好 | -
混凝土摆式支座轴承有裂纹 | 2 | - | -
混凝土摆式支座轴承有裂纹 | 3 | 轴承有裂纹、切口或偏移，影响了活动能力 | -
混凝土摆式支座轴承有裂纹 | 4 | 轴承有裂纹、切口或偏移，失去了活动能力 | -
混凝土摆式支座轴承有切口 | 1 | 完好 | -
混凝土摆式支座轴承有切口 | 2 | - | -
混凝土摆式支座轴承有切口 | 3 | 轴承有裂纹、切口或偏移，影响了活动能力 | -
混凝土摆式支座轴承有切口 | 4 | 轴承有裂纹、切口或偏移，失去了活动能力 | -
混凝土摆式支座轴承偏移 | 1 | 完好 | -
混凝土摆式支座轴承偏移 | 2 | - | -
混凝土摆式支座轴承偏移 | 3 | 轴承有裂纹、切口或偏移，影响了活动能力 | -
混凝土摆式支座轴承偏移 | 4 | 轴承有裂纹、切口或偏移，失去了活动能力 | -
特殊支座螺纹松动 | 1 | 完好 | -
特殊支座螺纹松动 | 2 | 个别螺纹、螺帽轻微松动，或个别锚螺杆出现轻微剪切变形 | -
特殊支座螺纹松动 | 3 | 螺纹、螺帽出现松动，个别出现脱落，或锚螺杆出现剪切变形甚至剪断 | 螺纹、螺帽松动数量≤3%，或锚螺杆剪切变形数量≤10%
特殊支座螺纹松动 | 4 | 螺纹、螺帽出现松动、脱落甚至个别出现断裂，或锚螺杆出现剪切变形、剪断现象，并且造成相关上下部结构受到异常约束，出现损坏 | 螺纹、螺帽出现松动、脱落甚至断裂的数量＞3%且≤10%，或锚螺杆出现剪切变形数量＞10%且≤20%，锚螺杆剪断数量≤10%
特殊支座螺纹松动 | 5 | 螺纹、螺帽松动、脱落、断裂现象，或锚螺杆出现剪切变形、剪断现象，支座已经失去正常支承功能，并且造成相关上下部结构受到异常约束，严重损坏，主梁出现严重变形或挠度大于限值 | 螺纹、螺帽出现松动、脱落甚至断裂的数量＞10%，或锚螺杆出现剪切变形数量＞20%，锚螺杆剪断数量＞10%
特殊支座螺帽松动 | 1 | 完好 | -
特殊支座螺帽松动 | 2 | 个别螺纹、螺帽轻微松动，或个别锚螺杆出现轻微剪切变形 | -
特殊支座螺帽松动 | 3 | 螺纹、螺帽出现松动，个别出现脱落，或锚螺杆出现剪切变形甚至剪断 | 螺纹、螺帽松动数量≤3%，或锚螺杆剪切变形数量≤10%
特殊支座螺帽松动 | 4 | 螺纹、螺帽出现松动、脱落甚至个别出现断裂，或锚螺杆出现剪切变形、剪断现象，并且造成相关上下部结构受到异常约束，出现损坏 | 螺纹、螺帽出现松动、脱落甚至断裂的数量＞3%且≤10%，或锚螺杆出现剪切变形数量＞10%且≤20%，锚螺杆剪断数量≤10%
特殊支座螺帽松动 | 5 | 螺纹、螺帽松动、脱落、断裂现象，或锚螺杆出现剪切变形、剪断现象，支座已经失去正常支承功能，并且造成相关上下部结构受到异常约束，严重损坏，主梁出现严重变形或挠度大于限值 | 螺纹、螺帽出现松动、脱落甚至断裂的数量＞10%，或锚螺杆出现剪切变形数量＞20%，锚螺杆剪断数量＞10%
特殊支座锚螺杆剪切 | 1 | 完好 | -
特殊支座锚螺杆剪切 | 2 | 个别螺纹、螺帽轻微松动，或个别锚螺杆出现轻微剪切变形 | -
特殊支座锚螺杆剪切 | 3 | 螺纹、螺帽出现松动，个别出现脱落，或锚螺杆出现剪切变形甚至剪断 | 螺纹、螺帽松动数量≤3%，或锚螺杆剪切变形数量≤10%
特殊支座锚螺杆剪切 | 4 | 螺纹、螺帽出现松动、脱落甚至个别出现断裂，或锚螺杆出现剪切变形、剪断现象，并且造成相关上下部结构受到异常约束，出现损坏 | 螺纹、螺帽出现松动、脱落甚至断裂的数量＞3%且≤10%，或锚螺杆出现剪切变形数量＞10%且≤20%，锚螺杆剪断数量≤10%
特殊支座锚螺杆剪切 | 5 | 螺纹、螺帽松动、脱落、断裂现象，或锚螺杆出现剪切变形、剪断现象，支座已经失去正常支承功能，并且造成相关上下部结构受到异常约束，严重损坏，主梁出现严重变形或挠度大于限值 | 螺纹、螺帽出现松动、脱落甚至断裂的数量＞10%，或锚螺杆出现剪切变形数量＞20%，锚螺杆剪断数量＞10%
特殊支座上下座板(盆)锈蚀 | 1 | 完好 | -
特殊支座上下座板(盆)锈蚀 | 2 | 局部出现锈蚀 | 锈蚀面积≤5%
特殊支座上下座板(盆)锈蚀 | 3 | 出现锈蚀，个别位置有剥落 | 锈蚀面积＞5%且≤20%
特殊支座上下座板(盆)锈蚀 | 4 | 出现锈蚀，大多数位置有剥落 | 锈蚀面积＞20%
特殊支座纵横线扭转 | 1 | 完好 | -
特殊支座纵横线扭转 | 2 | - | -
特殊支座纵横线扭转 | 3 | 纵横线发生轻微扭转 | 纵横线扭转≤1.0mm
特殊支座纵横线扭转 | 4 | 纵横线发生较大扭转 | 纵横线扭转＞1.0mm
照明损坏 | 1 | 完好 | -
照明损坏 | 2 | 个别设施松动、锈蚀、损坏，或出现污损标志不清现象 | -
照明损坏 | 3 | 多处设施松动、锈蚀、损坏，或出现污损标志不清现象 | -
照明损坏 | 4 | 大部分设施松动、锈蚀、损坏，危及行车安全 | -
标志损坏 | 1 | 完好 | -
标志损坏 | 2 | 个别设施松动、锈蚀、损坏，或出现污损标志不清现象 | -
标志损坏 | 3 | 多处设施松动、锈蚀、损坏，或出现污损标志不清现象 | -
标志损坏 | 4 | 大部分设施松动、锈蚀、损坏，危及行车安全 | -
标志污损 | 1 | 完好 | -
标志污损 | 2 | 个别设施松动、锈蚀、损坏，或出现污损标志不清现象 | -
标志污损 | 3 | 多处设施松动、锈蚀、损坏，或出现污损标志不清现象 | -
标志污损 | 4 | 大部分设施松动、锈蚀、损坏，危及行车安全 | -
照明设施缺失 | 1 | 完好 | -
照明设施缺失 | 2 | 少量照明设施缺失 | 数量≤10%
照明设施缺失 | 3 | 较多照明设施缺失 | 数量＞10%且≤20%
照明设施缺失 | 4 | 大量照明设施缺失，危及行车安全 | 数量＞20%
标志脱落、缺失 | 1 | 完好 | -
标志脱落、缺失 | 2 | 个别标志脱落、缺失，或需要标志的位置没有相应标志 | -
标志脱落、缺失 | 3 | 多处标志脱落、缺失，或需要标志的位置没有相应标志 | -
蜂窝 | 1 | 完好，无蜂窝麻面 | -
蜂窝 | 2 | 较大面积蜂窝麻面 | 累计面积≤构件面积的50%
蜂窝 | 3 | 大面积蜂窝麻面 | 累计面积＞构件面积的50%
麻面 | 1 | 完好，无蜂窝麻面 | -
麻面 | 2 | 较大面积蜂窝麻面 | 累计面积≤构件面积的50%
麻面 | 3 | 大面积蜂窝麻面 | 累计面积＞构件面积的50%
剥落 | 1 | 完好，无剥落、掉角 | -
剥落 | 2 | 局部混凝土剥落或掉角 | 累计面积≤构件面积的5%，或单处面积≤0.5m^2
剥落 | 3 | 较大范围混凝土剥落或掉角 | 累计面积>构件面积的5%且＜构件面积的10%，或单处面积＞0.5m^2且＜1.0m^2
剥落 | 4 | 大范围混凝土剥落或掉角 | 累计面积≥构件面积的10%，或单处面积≥1.0m^2
掉角 | 1 | 完好，无剥落、掉角 | -
掉角 | 2 | 局部混凝土剥落或掉角 | 累计面积≤构件面积的5%，或单处面积≤0.5m^2
掉角 | 3 | 较大范围混凝土剥落或掉角 | 累计面积>构件面积的5%且＜构件面积的10%，或单处面积＞0.5m^2且＜1.0m^2
掉角 | 4 | 大范围混凝土剥落或掉角 | 累计面积≥构件面积的10%，或单处面积≥1.0m^2
空洞 | 1 | 完好，无空洞、孔洞 | -
空洞 | 2 | 局部混凝土空洞、孔洞 | 累计面积≤构件面积的5%，或单处面积≤0.5m^2
空洞 | 3 | 较大范围混凝土空洞、孔洞 | 累计面积>构件面积的5%且＜构件面积的10%，或单处面积＞0.5m^2且＜1.0m^2
空洞 | 4 | 大范围混凝土空洞、孔洞 | 累计面积≥构件面积的10%，或单处面积≥1.0m^2
孔洞 | 1 | 完好，无空洞、孔洞 | -
孔洞 | 2 | 局部混凝土空洞、孔洞 | 累计面积≤构件面积的5%，或单处面积≤0.5m^2
孔洞 | 3 | 较大范围混凝土空洞、孔洞 | 累计面积>构件面积的5%且＜构件面积的10%，或单处面积＞0.5m^2且＜1.0m^2
孔洞 | 4 | 大范围混凝土空洞、孔洞 | 累计面积≥构件面积的10%，或单处面积≥1.0m^2
混凝土保护层厚度 | 1 | 完好 | -
混凝土保护层厚度 | 2 | 承重构件混凝土保护层厚度符合要求，对钢筋耐久性有轻度影响 | -
混凝土保护层厚度 | 3 | 承重构件混凝土保护层厚度不足，对钢筋耐久性有较大影响，造成钢筋锈蚀 | -
混凝土保护层厚度 | 4 | 承重构件混凝土保护层厚度严重不足，对钢筋耐久性有很大影响，钢筋失去碱性保护，发生较严重锈蚀 | -
钢筋锈蚀 | 1 | 完好 | 承重构件钢筋锈蚀电位水平为0~-200mV，或电阻率＞20000Ω*cm
钢筋锈蚀 | 2 | 承重构件有轻微锈蚀现象 | 承重构件钢筋锈蚀电位水平为-200~-300mV，或电阻率为15000~20000Ω*cm
钢筋锈蚀 | 3 | 承重构件钢筋发生锈蚀，混凝土表面有沿钢筋的裂缝或混凝土表面有锈迹 | 承重构件钢筋锈蚀电位水平为-300~-400mV，或电阻率为10000~15000Ω*cm
钢筋锈蚀 | 4 | 承重构件钢筋锈蚀引起混凝土剥落，钢筋裸露，表面膨胀性锈层显著 | 承重构件钢筋锈蚀电位水平为-400~-500mV，或电阻率为5000~10000Ω*cm
钢筋锈蚀 | 5 | 承重构件大量钢筋锈蚀引起混凝土剥落，部分钢筋屈服或锈断，混凝土表面严重开裂，影响结构安全 | 承重构件钢筋锈蚀电位水平＜-500mV，或电阻率＞5000Ω*cm
混凝土碳化 | 1 | 完好 | -
混凝土碳化 | 2 | 承重构件有少量碳化现象，且所有碳化深度均小于混凝土保护层厚度 | -
混凝土碳化 | 3 | 承重构件的主要受力部位部分位置出现碳化现象，局部碳化深度大于混凝土保护层厚度，混凝土表面少量胶凝料松散粉化 | -
混凝土碳化 | 4 | 承重构件的主要受力部位全部测点碳化且碳化深度大于混凝土保护层厚度，混凝土表面胶凝料大量松散粉化 | -
混凝土强度 | 1 | 承重构件混凝土强度处于良好状态 | 承重构件混凝土推定强度均质系数Kbt≥0.95，平均强度均质系数Kbm≥1.00
混凝土强度 | 2 | 承重构件混凝土强度处于较好状态 | 承重构件混凝土推定强度均质系数0.95>Kbt≥0.90，平均强度均质系数Kbm≥0.95
混凝土强度 | 3 | 承重构件混凝土强度处于较差状态，造成承重构件出现缺损现象 | 承重构件混凝土推定强度均质系数0.90>Kbt≥0.80，平均强度均质系数Kbm≥0.90
混凝土强度 | 4 | 承重构件混凝土强度处于很差状态，造成承重构件出现较严重缺损或变形现象 | 承重构件混凝土推定强度均质系数0.80>Kbt≥0.70，平均强度均质系数Kbm≥0.85
混凝土强度 | 5 | 承重构件混凝土强度处于非常差状态，造成承重构件有严重的变形、位移、失稳等现象，显著影响承载力和行车安全 | 承重构件混凝土推定强度均质系数Kbt＞0.70，平均强度均质系数Kbm＜0.85
跨中挠度 | 1 | 完好 | -
跨中挠度 | 2 | 较好，梁体无明显变形 | -
跨中挠度 | 3 | 出现明显下挠，挠度小于限值，或个别构件出现弯曲变形，行车稍感振动或摇晃 | 跨中最大挠度≤计算跨径的1/1000；悬臂端最大挠度≤悬臂长度的1/500
跨中挠度 | 4 | 出现显著下挠，挠度接近限值，或构件存在明显的永久变形，变形小于或等于规范值，梁板出现较严重病害 | 跨中最大挠度＞计算跨径的1/1000且≤计算跨径的1/600；悬臂端最大挠度＞悬臂长度的1/500且≤悬臂长度的1/300
跨中挠度 | 5 | 挠度或其他变形大于限值，造成结构出现明显的永久变形，梁板出现严重病害，显著影响承载力和行车安全 | 跨中最大挠度＞计算跨径的1/600；悬臂端最大挠度＞悬臂长度的1/300
结构变位 | 1 | 完好 | -
结构变位 | 2 | 较好，结构无明显位移 | -
结构变位 | 3 | 横向联结件松动，纵向接缝开裂较大 | -
结构变位 | 4 | 边梁有横移或外倾现象，行车振动或摇晃明显，有异常音 | -
结构变位 | 5 | 构件有严重的横向位移，存在失稳现象，结构振动或摇晃显著 | -
预应力构件损伤 | 1 | 完好 | -
预应力构件损伤 | 2 | 锚头、钢绞线等无明显缺陷 | -
预应力构件损伤 | 3 | 钢绞线裸露出现极个别断丝现象，或锚头出现开裂等现象，或齿板位置处出现部分裂缝，裂缝未超限 | -
预应力构件损伤 | 4 | 部分钢绞线断裂或失效，或锚头开裂较严重但未完全失效，或齿板位置处裂缝严重，裂缝超限 | -
预应力构件损伤 | 5 | 预应力钢绞线大量断裂，预应力损耗严重，或锚头损坏失效，梁板出现严重变形 | -
简支梁(板)桥裂缝 | 1 | 完好 | -
简支梁(板)桥裂缝 | 2 | 局部出现网状裂缝，或主梁出现少量轻微裂缝，缝宽未超限 | 网状裂缝累计面积≤构件面积的20%，单处面积≤1.0m^2，或主梁裂缝缝长≤截面尺寸的1/3
简支梁(板)桥裂缝 | 3 | 出现大面积网状裂缝，或主梁出现较多横向裂缝(钢筋混凝土梁、板)，或顺主筋方向出现纵向裂缝，或出现斜裂缝、水平裂缝、竖向裂缝等，缝宽未超限 | 网状裂缝累计面积>构件面积的20%，单处面积＞1.0m^2，或主梁裂缝缝长>截面尺寸的1/3且≤截面尺寸的2/3
简支梁(板)桥裂缝 | 4 | 主梁控制截面出现较多横向裂缝(钢筋混凝土梁、板)，或顺主筋方向出现严重纵向裂缝并伴有钢筋锈蚀等，或出现斜裂缝、水平裂缝、竖向裂缝等，裂缝缝宽超限 | 主梁裂缝缝长＞截面尺寸的2/3，间距＜20cm
简支梁(板)桥裂缝 | 5 | 主梁控制截面出现大量结构性裂缝，裂缝大多贯通，且缝宽超限，主梁出现变形 | 主梁裂缝缝宽＞1.0mm，间距≤10cm
刚架桥裂缝 | 1 | 完好 | -
刚架桥裂缝 | 2 | 局部出现网状裂缝，或主梁出现少量轻微裂缝，缝宽未超限 | 网状裂缝累计面积≤构件面积的20%，单处面积≤1.0m^2，或主梁裂缝缝长≤截面尺寸的1/3
刚架桥裂缝 | 3 | 出现大面积网状裂缝，或主梁出现较多横向裂缝(钢筋混凝土梁、板)，或顺主筋方向出现纵向裂缝，或出现斜裂缝、水平裂缝、竖向裂缝等，缝宽未超限 | 网状裂缝累计面积>构件面积的20%，单处面积＞1.0m^2，或主梁裂缝缝长>截面尺寸的1/3且≤截面尺寸的2/3
刚架桥裂缝 | 4 | 主梁控制截面出现较多横向裂缝(钢筋混凝土梁、板)，或顺主筋方向出现严重纵向裂缝并伴有钢筋锈蚀等，或出现斜裂缝、水平裂缝、竖向裂缝等，裂缝缝宽超限 | 主梁裂缝缝长＞截面尺寸的2/3，间距＜20cm
刚架桥裂缝 | 5 | 主梁控制截面出现大量结构性裂缝，裂缝大多贯通，且缝宽超限，主梁出现变形 | 主梁裂缝缝宽＞1.0mm，间距≤10cm
连续梁桥裂缝 | 1 | 无裂缝 | -
连续梁桥裂缝 | 2 | 局部出现网状裂缝，或主梁出现少量轻微裂缝，缝宽未超限 | 网状裂缝累计面积≤构件面积的20%，单处面积≤1.0m^2，或主梁裂缝缝长≤截面尺寸的1/3
连续梁桥裂缝 | 3 | 出现大面积网状裂缝，或主梁出现横向裂缝(钢筋混凝土梁)，或顺主筋方向出现纵向裂缝，或出现斜裂缝、水平裂缝、竖向裂缝等，缝宽未超限 | 网状裂缝累计面积＞构件面积的20%，单处面积＞1.0m^2，或主梁缝长＞截面尺寸的1/3且≤截面尺寸的1/2
连续梁桥裂缝 | 4 | 主梁控制截面出现较多横向裂缝(钢筋混凝土梁)，或顺主筋方向出现严重纵向裂缝并伴有钢筋锈蚀等，或出现斜裂缝、水平裂缝、竖向裂缝等，裂缝缝宽超限 | 主梁裂缝缝长＞截面尺寸的1/2，间距＜30cm
连续梁桥裂缝 | 5 | 主梁控制截面出现大量结构性裂缝，裂缝大多贯通，且缝宽严重超限，主梁出现变形 | 主梁裂缝缝宽＞1.0mm，间距＜20cm
连续刚构桥裂缝 | 1 | 无裂缝 | -
连续刚构桥裂缝 | 2 | 局部出现网状裂缝，或主梁出现少量轻微裂缝，缝宽未超限 | 网状裂缝累计面积≤构件面积的20%，单处面积≤1.0m^2，或主梁裂缝缝长≤截面尺寸的1/3
连续刚构桥裂缝 | 3 | 出现大面积网状裂缝，或主梁出现横向裂缝(钢筋混凝土梁)，或顺主筋方向出现纵向裂缝，或出现斜裂缝、水平裂缝、竖向裂缝等，缝宽未超限 | 网状裂缝累计面积＞构件面积的20%，单处面积＞1.0m^2，或主梁缝长＞截面尺寸的1/3且≤截面尺寸的1/2
连续刚构桥裂缝 | 4 | 主梁控制截面出现较多横向裂缝(钢筋混凝土梁)，或顺主筋方向出现严重纵向裂缝并伴有钢筋锈蚀等，或出现斜裂缝、水平裂缝、竖向裂缝等，裂缝缝宽超限 | 主梁裂缝缝长＞截面尺寸的1/2，间距＜30cm
连续刚构桥裂缝 | 5 | 主梁控制截面出现大量结构性裂缝，裂缝大多贯通，且缝宽严重超限，主梁出现变形 | 主梁裂缝缝宽＞1.0mm，间距＜20cm
悬臂梁桥裂缝 | 1 | 无裂缝 | -
悬臂梁桥裂缝 | 2 | 局部出现网状裂缝，或主梁出现少量轻微裂缝，缝宽未超限 | 网状裂缝累计面积≤构件面积的20%，单处面积≤1.0m^2，或主梁裂缝缝长≤截面尺寸的1/3
悬臂梁桥裂缝 | 3 | 出现大面积网状裂缝，或主梁出现横向裂缝(钢筋混凝土梁)，或顺主筋方向出现纵向裂缝，或出现斜裂缝、水平裂缝、竖向裂缝等，缝宽未超限 | 网状裂缝累计面积＞构件面积的20%，单处面积＞1.0m^2，或主梁缝长＞截面尺寸的1/3且≤截面尺寸的1/2
悬臂梁桥裂缝 | 4 | 主梁控制截面出现较多横向裂缝(钢筋混凝土梁)，或顺主筋方向出现严重纵向裂缝并伴有钢筋锈蚀等，或出现斜裂缝、水平裂缝、竖向裂缝等，裂缝缝宽超限 | 主梁裂缝缝长＞截面尺寸的1/2，间距＜30cm
悬臂梁桥裂缝 | 5 | 主梁控制截面出现大量结构性裂缝，裂缝大多贯通，且缝宽严重超限，主梁出现变形 | 主梁裂缝缝宽＞1.0mm，间距＜20cm
T形刚构桥裂缝 | 1 | 无裂缝 | -
T形刚构桥裂缝 | 2 | 局部出现网状裂缝，或主梁出现少量轻微裂缝，缝宽未超限 | 网状裂缝累计面积≤构件面积的20%，单处面积≤1.0m^2，或主梁裂缝缝长≤截面尺寸的1/3
T形刚构桥裂缝 | 3 | 出现大面积网状裂缝，或主梁出现横向裂缝(钢筋混凝土梁)，或顺主筋方向出现纵向裂缝，或出现斜裂缝、水平裂缝、竖向裂缝等，缝宽未超限 | 网状裂缝累计面积＞构件面积的20%，单处面积＞1.0m^2，或主梁缝长＞截面尺寸的1/3且≤截面尺寸的1/2
T形刚构桥裂缝 | 4 | 主梁控制截面出现较多横向裂缝(钢筋混凝土梁)，或顺主筋方向出现严重纵向裂缝并伴有钢筋锈蚀等，或出现斜裂缝、水平裂缝、竖向裂缝等，裂缝缝宽超限 | 主梁裂缝缝长＞截面尺寸的1/2，间距＜30cm
T形刚构桥裂缝 | 5 | 主梁控制截面出现大量结构性裂缝，裂缝大多贯通，且缝宽严重超限，主梁出现变形 | 主梁裂缝缝宽＞1.0mm，间距＜20cm
沥青混凝土桥面铺装车辙 | 1 | 完好 | -
沥青混凝土桥面铺装车辙 | 2 | 局部出现波浪拥包 | 波浪拥包面积≤10%，波峰波谷高差≤25mm
沥青混凝土桥面铺装车辙 | 3 | 多处出现波浪拥包 | 波浪拥包面积＞10%且≤20%，波峰波谷高差≤25mm
沥青混凝土桥面铺装车辙 | 4 | 大面积出现波浪拥包 | 波浪拥包面积＞20%，波峰波谷高差＞25mm
沥青混凝土桥面铺装拥包 | 1 | 完好 | -
沥青混凝土桥面铺装拥包 | 2 | 或局部有高低不平的现象 | 高低差≤25mm
沥青混凝土桥面铺装拥包 | 3 | 或多处有高低不平的现象 | 高低差≤25mm
沥青混凝土桥面铺装拥包 | 4 | 或普遍有高低不平的现象 | 高低差＞25mm
沥青混凝土桥面铺装高低不平 | 1 | 完好 | -
沥青混凝土桥面铺装高低不平 | 2 | 或局部出现车辙，深度较浅 | 铺装层出现车辙的面积≤10%，深度≤25mm
沥青混凝土桥面铺装高低不平 | 3 | 或较大面积出现车辙，深度较浅 | 铺装层出现车辙的面积＞10%且≤20%，深度≤25mm
沥青混凝土桥面铺装高低不平 | 4 | 或大面积出现车辙，深度较深 | 铺装层出现车辙的面积＞20%，深度＞25mm
沥青混凝土桥面铺装泛油 | 1 | 完好 | -
沥青混凝土桥面铺装泛油 | 2 | 局部出现泛油 | 面积≤10%
沥青混凝土桥面铺装泛油 | 3 | 多处出现泛油 | 面积＞10%且≤20%
沥青混凝土桥面铺装泛油 | 4 | 大面积出现泛油、磨光 | 面积＞20%
沥青混凝土桥面铺装破损 | 1 | 完好 | -
沥青混凝土桥面铺装破损 | 2 | 面层局部松散、露骨；或局部浅坑槽 | 松散、露骨累计面积≤10%；坑槽深度≤25mm，累计面积≤3%，单处面积≤0.5m^2
沥青混凝土桥面铺装破损 | 3 | 多处松散、露骨；或多处出现坑槽 | 松散、露骨累计面积＞10%且≤20%；坑槽深度≤25mm，累计面积＞3%且≤10%，单处面积＞0.5m^2且≤1.0m^2
沥青混凝土桥面铺装破损 | 4 | 大部分松散、露骨；大部分有坑槽 | 松散、露骨累计面积＞20%；坑槽深度＞25mm，累计面积＞10%，单处面积＞1.0m^2
沥青混凝土桥面铺装裂缝 | 1 | 完好 | 一
沥青混凝土桥面铺装裂缝 | 2 | 局部龟裂，裂缝区无变形、无散落；或局部块裂，裂缝区无散落；或有纵横裂缝，裂缝壁无散落，无支缝 | 龟裂缝宽≤2.0mm，部分裂缝块度≤5.0m；块裂缝宽≤3.0mm，大部分裂缝块度＞1.0m；纵横裂缝缝长≤1.0m，缝宽≤3.0mm
沥青混凝土桥面铺装裂缝 | 3 | 局部龟裂，状态明显，裂缝区有轻度散落或变形；或局部块裂，裂缝区有散落；或有纵横裂缝，裂缝壁有散落，有支缝 | 龟裂缝宽＞2.0mm且≤5.0mm，部分裂缝块度≤2.0m；块裂缝宽＞3.0mm，大部分裂缝块度＞0.5m且≤1.0m；纵横裂缝缝长＞1.0m且≤2.0m，缝宽＞3.0mm
沥青混凝土桥面铺装裂缝 | 4 | 多处龟裂，特征显著，裂缝区变形明显、散落严重；或多处块裂，裂缝区散落严重；或有纵横通缝，裂缝壁散落，支缝严重 | 龟裂缝宽＞5.0mm，大部分裂缝块度≤2.0m；块裂缝宽＞3.0mm，大部分裂缝块度≤0.5m；纵横裂缝缝长＞2.0m，缝宽＞3.0mm
水泥混凝土桥面铺装磨光 | 1 | 完好 | -
水泥混凝土桥面铺装磨光 | 2 | 局部出现磨光、脱皮、露骨 | 面积≤10%
水泥混凝土桥面铺装磨光 | 3 | 多处出现磨光、脱皮、露骨 | 面积＞10%且≤20%
水泥混凝土桥面铺装磨光 | 4 | 大面积出现磨光、脱皮、露骨 | 面积＞20%
水泥混凝土桥面铺装脱皮 | 1 | 完好 | -
水泥混凝土桥面铺装脱皮 | 2 | 局部出现磨光、脱皮、露骨 | 面积≤10%
水泥混凝土桥面铺装脱皮 | 3 | 多处出现磨光、脱皮、露骨 | 面积＞10%且≤20%
水泥混凝土桥面铺装脱皮 | 4 | 大面积出现磨光、脱皮、露骨 | 面积＞20%
水泥混凝土桥面铺装露骨 | 1 | 完好 | -
水泥混凝土桥面铺装露骨 | 2 | 局部出现磨光、脱皮、露骨 | 面积≤10%
水泥混凝土桥面铺装露骨 | 3 | 多处出现磨光、脱皮、露骨 | 面积＞10%且≤20%
水泥混凝土桥面铺装露骨 | 4 | 大面积出现磨光、脱皮、露骨 | 面积＞20%
水泥混凝土桥面铺装错台 | 1 | 完好 | -
水泥混凝土桥面铺装错台 | 2 | 局部接缝两侧出现高差现象 | 高差≤10mm
水泥混凝土桥面铺装错台 | 3 | 多处接缝两侧出现高差现象 | 高差＞10mm
水泥混凝土桥面铺装错台 | 4 | 绝大多数接缝两侧出现高差现象 | 高差＞10mm
水泥混凝土桥面铺装坑洞 | 1 | 完好 | -
水泥混凝土桥面铺装坑洞 | 2 | 局部出现坑洞 | 深度≤lcm，直径≤3cm，或累计面积≤3%
水泥混凝土桥面铺装坑洞 | 3 | 多处坑洞 | 深度＞1cm，直径＞3cm，或累计面积＞3%且≤10%
水泥混凝土桥面铺装坑洞 | 4 | 大部分有坑洞 | 深度＞1cm，直径＞3cm，或累计面积＞10%
水泥混凝土桥面铺装剥落 | 1 | 完好 | -
水泥混凝土桥面铺装剥落 | 2 | 局部接缝处出现浅层边角剥落，局部出现层状剥落 | 层状剥落累计面积≤10%
水泥混凝土桥面铺装剥落 | 3 | 多处接缝处出现中、深层边角剥落，局部出现层状剥落 | 层状剥落累计面积＞10%且≤20%
水泥混凝土桥面铺装剥落 | 4 | 大部分接缝处出现深层边角剥落，局部出现层状剥落 | 层状剥落累计面积＞20%
水泥混凝土桥面铺装接缝拱起 | 1 | 完好 | -
水泥混凝土桥面铺装接缝拱起 | 2 | 接缝两侧出现轻微抬高 | 接缝拱起条数≤总数的10%
水泥混凝土桥面铺装接缝拱起 | 3 | 接缝两侧出现较大抬高 | 接缝拱起条数＞总数的10%且≤总数的20%
水泥混凝土桥面铺装接缝拱起 | 4 | 接缝两侧出现明显抬高 | 接缝拱起条数＞总数的20%
水泥混凝土桥面铺装接缝料损坏 | 1 | 完好 | -
水泥混凝土桥面铺装接缝料损坏 | 2 | 接缝处填料老化、漏水，但尚未出现剥落、脱空，或被杂物填塞现象 | 填料老化、漏水≤整条缝的10%
水泥混凝土桥面铺装接缝料损坏 | 3 | 接缝处填料老化、漏水，部分填料脱空，或被杂物填塞 | 填料老化、漏水＞整条缝的10%且≤整条缝的20%，或脱空、填塞长度≤接缝长的1/3
水泥混凝土桥面铺装接缝料损坏 | 4 | 接缝处填料老化、漏水，多处填料脱空，或被杂物填塞 | 填料老化、漏水＞整条缝20%，或脱空、填塞长度＞接缝长的1/3
水泥混凝土桥面铺装裂缝 | 1 | 完好 | -
水泥混凝土桥面铺装裂缝 | 2 | 局部存在横向裂缝、纵向裂缝或斜裂缝，但未贯通 | 裂缝缝宽<3mm
水泥混凝土桥面铺装裂缝 | 3 | 多数存在横向裂缝、纵向裂缝或斜裂缝，边缘有碎裂 | 裂缝缝宽≥3mm且≤10mm
水泥混凝土桥面铺装裂缝 | 4 | 大部分存在横向裂缝、纵向裂缝或斜裂缝，边缘有碎裂，并伴有错台出现 | 裂缝缝宽＞10mm
水泥混凝土桥面铺装板角断裂 | 1 | 完好 | -
水泥混凝土桥面铺装板角断裂 | 2 | 或板角处裂缝与纵横接缝相交 | 交点距角点≤1/2板块边长，裂缝缝宽<3mm
水泥混凝土桥面铺装板角断裂 | 3 | 或板角处裂缝与纵横向接缝相交，边缘存在碎裂 | 交点距角点≤1/2板块边长，裂缝缝宽≥3mm且≤10mm
水泥混凝土桥面铺装板角断裂 | 4 | 或板角处裂缝与纵横向接缝相交，断角有松动 | 交点距角点≤1/2板块边长，缝宽＞10mm
水泥混凝土桥面铺装破碎板 | 1 | 完好 | -
水泥混凝土桥面铺装破碎板 | 2 | 或局部出现破碎板，但未发生松动、沉陷等病害 | 每块板被分成2~3块
水泥混凝土桥面铺装破碎板 | 3 | 或出现较多破碎板，板块伴有松动、沉陷、唧泥等现象 | 每块板被分成3~4块
水泥混凝土桥面铺装破碎板 | 4 | 或出现大量破碎板，板块伴有松动、沉陷、唧泥等现象 | 每块板被分成4块以上
河床堵塞 | 1 | 完好 | -
河床堵塞 | 2 | 局部有漂流物，堵塞河道 | -
河床堵塞 | 3 | 多处有漂流物堵塞河道 | -
河床堵塞 | 4 | 河道被完全堵塞 | -
河床冲刷 | 1 | 河床稳定，无冲刷现象 | -
河床冲刷 | 2 | 局部轻微冲刷 | -
河床冲刷 | 3 | 冲刷较重，墩台底有淘空现象，防护体损坏严重 | -
河床冲刷 | 4 | 河床压缩，出现严重冲刷淘空，危及桥梁安全 | -
河床变迁 | 1 | 完好 | -
河床变迁 | 2 | 局部轻微淤积 | -
河床变迁 | 3 | 河床淤泥严重，河床扩宽有变迁趋势 | -
河床变迁 | 4 | 已出现变迁、扩宽现象，并有发展趋势 | -
排水不畅 | 1 | 完好 | -
排水不畅 | 2 | 局部排水不畅，桥下出现漏水现象，或桥台支承面、翼墙面等平面受到污水污染 | -
排水不畅 | 3 | 桥下多处出现漏水现象，或桥台支承面、翼墙面、前墙面等平面受到污水污染，支座锈蚀，或桥台后填料排水不畅，造成路堤轻微沉降 | -
排水不畅 | 4 | 桥下普遍出现漏水现象，或桥台支承面、翼墙面、前墙面等平面被污水严重污染，支座严重锈蚀，或桥台后填料排水不畅，造成路堤明显沉降 | -
泄水管缺陷 | 1 | 完好 | -
泄水管缺陷 | 2 | 较少泄水管、引水槽、排水孔出现堵塞，或排水设施构件破损、缺件、管体脱落、漏留泄水管 | 数量≤5%
泄水管缺陷 | 3 | 较多泄水管、引水槽、排水孔出现堵塞，或排水设施构件破损、缺件、管体脱落、漏留泄水管 | 数量＞5%
引水槽缺陷 | 1 | 完好 | -
引水槽缺陷 | 2 | 较少泄水管、引水槽、排水孔出现堵塞，或排水设施构件破损、缺件、管体脱落、漏留泄水管 | 数量≤5%
引水槽缺陷 | 3 | 较多泄水管、引水槽、排水孔出现堵塞，或排水设施构件破损、缺件、管体脱落、漏留泄水管 | 数量＞5%
调治构造物损坏 | 1 | 完好 | -
调治构造物损坏 | 2 | 构造物局部断裂，砌体松动、鼓肚、凹陷或灰浆脱落 | -
调治构造物损坏 | 3 | 表面出现大面积损坏或坡脚局部损坏 | -
调治构造物损坏 | 4 | 需要设置但没有设置调治构造物者 | -
调治构造物冲刷 | 1 | 完好 | -
调治构造物冲刷 | 2 | 边坡局部下滑，基础局部冲空 | -
调治构造物冲刷 | 3 | 边坡大面积下滑，构造物出现下沉、倾斜，局部坍塌 | -
调治构造物冲刷 | 4 | 构造物出现下沉、倾斜、坍塌，基础冲蚀严重 | -
调治构造物变形 | 1 | 完好 | -
调治构造物变形 | 2 | 边坡局部下滑，基础局部冲空 | -
调治构造物变形 | 3 | 边坡大面积下滑，构造物出现下沉、倾斜，局部坍塌 | -
调治构造物变形 | 4 | 构造物出现下沉、倾斜、坍塌，基础冲蚀严重 | -
人行道破损 | 1 | 完好 | -
人行道破损 | 2 | 出现少量坑槽、孔洞、裂缝、剥落、松动等现象 | 面积≤10%
人行道破损 | 3 | 出现较多坑槽、孔洞、裂缝、剥落、松动等现象 | 面积＞10%且≤20%
人行道破损 | 4 | 出现大量坑槽、孔洞、裂缝、剥落、松动等现象 | 面积＞20%
人行道缺失 | 1 | 完好 | -
人行道缺失 | 2 | 人行道出现少量缺失现象 | 面积≤3%
人行道缺失 | 3 | 人行道出现较大面积缺损 | 面积＞3%且≤10%
人行道缺失 | 4 | 人行道出现大面积缺损 | 面积＞10%
墩身蜂窝 | 1 | 完好 | -
墩身蜂窝 | 2 | 轻微蜂窝、麻面 | 累计面积≤构件面积的20%，单处面积≤1.0m^2
墩身蜂窝 | 3 | 较多蜂窝、麻面 | 累计面积＞构件面积的20%，单处面积＞1.0m^2
墩身麻面 | 1 | 完好 | -
墩身麻面 | 2 | 轻微蜂窝、麻面 | 累计面积≤构件面积的20%，单处面积≤1.0m^2
墩身麻面 | 3 | 较多蜂窝、麻面 | 累计面积＞构件面积的20%，单处面积＞1.0m^2
墩身剥落 | 1 | 完好 | -
墩身剥落 | 2 | 局部混凝土剥落、露筋 | 累计面积≤构件面积的3%，单处面积≤0.5m^2
墩身剥落 | 3 | 较大范围混凝土剥落、露筋 | 累计面积＞构件面积的3%且≤构件面积的10%，单处面积≤1.0m^2
墩身剥落 | 4 | 大范围混凝土剥落、露筋 | 累计面积＞构件面积的10%，单处面积＞1.0m^2
墩身露筋 | 1 | 完好 | -
墩身露筋 | 2 | 局部混凝土剥落、露筋 | 累计面积≤构件面积的3%，单处面积≤0.5m^2
墩身露筋 | 3 | 较大范围混凝土剥落、露筋 | 累计面积＞构件面积的3%且≤构件面积的10%，单处面积≤1.0m^2
墩身露筋 | 4 | 大范围混凝土剥落、露筋 | 累计面积＞构件面积的10%，单处面积＞1.0m^2
墩身空洞 | 1 | 完好 | -
墩身空洞 | 2 | 局部空洞、孔洞 | 累计面积≤构件面积的3%，单处面积≤0.5m^2
墩身空洞 | 3 | 较大范围空洞、孔洞 | 累计面积＞构件面积的3%且≤构件面积的10%，单处面积≤0.5m^2或最大深度≤25mm
墩身空洞 | 4 | 大范围空洞、孔洞 | 累计面积＞构件面积10%，单处面积＞0.5m^2或最大深度＞25mm
墩身孔洞 | 1 | 完好 | -
墩身孔洞 | 2 | 局部空洞、孔洞 | 累计面积≤构件面积的3%，单处面积≤0.5m^2
墩身孔洞 | 3 | 较大范围空洞、孔洞 | 累计面积＞构件面积的3%且≤构件面积的10%，单处面积≤0.5m^2或最大深度≤25mm
墩身孔洞 | 4 | 大范围空洞、孔洞 | 累计面积＞构件面积10%，单处面积＞0.5m^2或最大深度＞25mm
墩身钢筋锈蚀 | 1 | 完好 | -
墩身钢筋锈蚀 | 2 | 有锈蚀现象 | -
墩身钢筋锈蚀 | 3 | 钢筋锈蚀，混凝土表面有沿主筋方向的裂缝或混凝土表面有锈迹 | -
墩身钢筋锈蚀 | 4 | 大量主筋锈蚀，混凝土表面保护层剥落，钢筋裸露，甚至出现主筋锈断现象 | -
墩身钢筋锈蚀 | 5 | 钢筋严重锈蚀，主筋锈断，混凝土表面开裂严重，出现严重滑动或倾斜等现象 | -
墩身混凝土碳化 | 1 | 无碳化现象 | -
墩身混凝土碳化 | 2 | 有少量碳化或腐蚀现象，且所有碳化深度均小于混凝土保护层厚度 | -
墩身混凝土碳化 | 3 | 部分位置出现碳化现象，局部碳化深度大于混凝土保护层厚度，混凝土表面少量胶凝料松散粉化，或构件受强酸性液体或气体腐蚀，造成混凝土受到腐蚀，或钢筋出现少量锈蚀，或有冻融现象，造成混凝土出现胀裂 | -
墩身混凝土碳化 | 4 | 大部分位置碳化，碳化深度大于混凝土保护层厚度，混凝土表面胶凝料大量松散粉化，或构件受强酸性液体或气体腐蚀，造成混凝土腐蚀或钢筋大量锈蚀，或有冻融现象，造成混凝土严重胀裂 | -
墩身腐蚀 | 1 | 无碳化现象 | -
墩身腐蚀 | 2 | 有少量碳化或腐蚀现象，且所有碳化深度均小于混凝土保护层厚度 | -
墩身腐蚀 | 3 | 部分位置出现碳化现象，局部碳化深度大于混凝土保护层厚度，混凝土表面少量胶凝料松散粉化，或构件受强酸性液体或气体腐蚀，造成混凝土受到腐蚀，或钢筋出现少量锈蚀，或有冻融现象，造成混凝土出现胀裂 | -
墩身腐蚀 | 4 | 大部分位置碳化，碳化深度大于混凝土保护层厚度，混凝土表面胶凝料大量松散粉化，或构件受强酸性液体或气体腐蚀，造成混凝土腐蚀或钢筋大量锈蚀，或有冻融现象，造成混凝土严重胀裂 | -
墩身磨损 | 1 | 完好 | -
墩身磨损 | 2 | 有磨损现象，个别部位表面磨耗，粗集料显露 | 累计面积≤构件面积的5%
墩身磨损 | 3 | 较大范围有磨损、缩颈现象，并出现露筋或锈蚀 | 累计面积＞构件面积的5%且≤构件面积的20%
墩身磨损 | 4 | 大范围有磨损、缩颈现象，混凝土剥蚀，大范围出现露筋现象，裸露钢筋锈蚀 | 累计面积＞构件面积的20%
墩身圬工砌体缺陷 | 1 | 完好 | -
墩身圬工砌体缺陷 | 2 | 砌体局部出现灰缝脱落现象，或砌体局部出现破损、剥落等现象 | 灰缝脱落累计长度≤构件截面长度的10%，或破损、剥落累计面积≤构件面积的3%
墩身圬工砌体缺陷 | 3 | 砌体大范围出现灰缝脱落现象，或砌体较大范围出现破损、剥落、局部变形等现象 | 灰缝脱落累计长度＞构件截面长度的10%，或破损、剥落、局部变形等累计面积＞构件面积的3%且≤构件面积的10%
墩身圬工砌体缺陷 | 4 | 砌体大范围出现破损、剥落、松动、变形等现象 | 破损、剥落、松动、变形等累计面积＞构件面积的10%
墩身位移 | 1 | 完好 | -
墩身位移 | 2 | - | -
墩身位移 | 3 | 桥墩出现轻微下沉、倾斜滑动等，发展缓慢或趋向稳定 | -
墩身位移 | 4 | 桥墩出现滑动、下沉、倾斜，变形小于或等于规范值 | -
墩身位移 | 5 | 桥墩不稳定，出现严重滑动、下沉、位移、倾斜现象，造成结构和桥面变形过大，变形大于规范值或不能正常行车 | -
墩身裂缝 | 1 | 完好，无裂缝 | -
墩身裂缝 | 2 | 网状裂缝：局部网状裂缝；墩身的水平裂缝：较少裂缝，缝宽未超限；竖向裂缝：较少裂缝，缝宽未超限；不等高的墩盖梁上的竖向裂缝：较少裂缝，缝宽未超限；悬臂桥墩角隅处的裂缝：较少裂缝，缝宽未超限；镶面石突出的裂缝：局部开裂。 | 网状裂缝：累计面积≤构件面积的20%，单处面积≤1.0m^2；墩身的水平裂缝：缝长≤墩身直径或墩身宽度的1/8；竖向裂缝：缝长≤截面尺寸的1/5；不等高的墩盖梁上的竖向裂缝：缝长≤截面尺寸的1/3；悬臂桥墩角隅处的裂缝：缝长≤截面尺寸的1/3；镶面石突出的裂缝：累计面积≤构件面积的10%，单处面积≤0.5m^2。
墩身裂缝 | 3 | 网状裂缝：局部网状裂缝；从基础向上发展至墩身的裂缝：较多裂缝，缝宽未超限；墩身的水平裂缝：较多裂缝，缝宽未超限；墩身的剪切破坏：较多裂缝，缝宽未超限；竖向裂缝：较多裂缝，缝宽未超限；不等高的墩盖梁上的竖向裂缝：较多裂缝，缝宽未超限；悬臂桥墩角隅处的裂缝：较多裂缝，缝宽未超限；镶面石突出的裂缝：局部开裂，少量裂缝宽度超限。 | 网状裂缝：累计面积＞构件表面积的20%，单处面积＞1.0m^2；从基础向上发展至墩身的裂缝：缝长≤截面尺寸的1/3，间距≥50cm；墩身的水平裂缝：缝长＞墩身直径或墩身宽度的1/8且≤墩身直径或墩身宽度的1/2；墩身的剪切破坏：缝长≤截面尺寸的1/3；竖向裂缝：缝长＞截面尺寸的1/5且≤截面尺寸的1/3，间距≥30cm；不等高的墩盖梁上的竖向裂缝：缝长＞截面尺寸的1/3且≤截面尺寸的2/3；悬臂桥墩角隅处的裂缝：缝长＞截面尺寸的1/3且≤截面尺寸的1/2；镶面石突出的裂缝：累计面积＞构件面积的10%且≤构件面积的20%，单处面积≤1.0m^2。
墩身裂缝 | 4 | 从基础向上发展至墩身的裂缝：存在大量裂缝，缝宽大多超限；墩身的水平裂缝：存在大量裂缝，缝宽大多超限；墩身的剪切破坏：缝宽超限；竖向裂缝：存在大量裂缝，缝宽大多超限；悬臂桥墩角隅处的裂缝：缝宽超限；不等高的墩盖梁上的竖向裂缝：存在大量裂缝，缝宽大多超限，少部分混凝土出现剥落、露筋；镶面石突出的裂缝：多处开裂，裂缝宽度大多超限。 | 从基础向上发展至墩身的裂缝：缝长＞截面尺寸的1/3，间距<50cm；墩身的水平裂缝：缝长＞墩身直径或墩身宽度的1/2；墩身的剪切破坏：缝长＞截面尺寸的1/3；竖向裂缝：缝长＞截面尺寸的1/3，间距<30cm；悬臂桥墩角隅处的裂缝：缝长＞截面尺寸的1/2；不等高的墩盖梁上的竖向裂缝：缝长＞截面尺寸的2/3；镶面石突出的裂缝：累计面积＞构件面积的20%。
墩身裂缝 | 5 | 桥墩出现结构性裂缝，缝宽超限，裂缝有开合现象，桥墩变形失稳 | -
盖梁蜂窝 | 1 | 完好 | -
盖梁蜂窝 | 2 | 轻微蜂窝、麻面 | 累计面积≤构件面积的20%，单处面积≤1.0m^2
盖梁蜂窝 | 3 | 较多蜂窝、麻面 | 累计面积＞构件面积的20%，单处面积＞1.0m^2
盖梁麻面 | 1 | 完好 | -
盖梁麻面 | 2 | 轻微蜂窝、麻面 | 累计面积≤构件面积的20%，单处面积≤1.0m^2
盖梁麻面 | 3 | 较多蜂窝、麻面 | 累计面积＞构件面积的20%，单处面积＞1.0m^2
盖梁剥落 | 1 | 完好 | -
盖梁剥落 | 2 | 局部混凝土剥落、露筋 | 累计面积≤构件面积的3%，单处面积≤0.5m^2
盖梁剥落 | 3 | 较大范围混凝土剥落、露筋 | 累计面积＞构件面积的3%且≤构件面积的10%，单处面积≤1.0m^2
盖梁剥落 | 4 | 大范围混凝土剥落、露筋 | 累计面积＞构件面积的10%，单处面积＞1.0m^2
盖梁露筋 | 1 | 完好 | -
盖梁露筋 | 2 | 局部混凝土剥落、露筋 | 累计面积≤构件面积的3%，单处面积≤0.5m^2
盖梁露筋 | 3 | 较大范围混凝土剥落、露筋 | 累计面积＞构件面积的3%且≤构件面积的10%，单处面积≤1.0m^2
盖梁露筋 | 4 | 大范围混凝土剥落、露筋 | 累计面积＞构件面积的10%，单处面积＞1.0m^2
盖梁空洞 | 1 | 完好 | -
盖梁空洞 | 2 | 局部空洞、孔洞 | 累计面积≤构件面积的3%，单处面积≤0.5m^2
盖梁空洞 | 3 | 较大范围空洞、孔洞 | 累计面积＞构件面积的3%且≤构件面积的10%，单处面积≤0.5m^2或最大深度≤25mm
盖梁空洞 | 4 | 大范围空洞、孔洞 | 累计面积＞构件面积10%，单处面积＞0.5m^2或最大深度＞25mm
盖梁孔洞 | 1 | 完好 | -
盖梁孔洞 | 2 | 局部空洞、孔洞 | 累计面积≤构件面积的3%，单处面积≤0.5m^2
盖梁孔洞 | 3 | 较大范围空洞、孔洞 | 累计面积＞构件面积的3%且≤构件面积的10%，单处面积≤0.5m^2或最大深度≤25mm
盖梁孔洞 | 4 | 大范围空洞、孔洞 | 累计面积＞构件面积10%，单处面积＞0.5m^2或最大深度＞25mm
盖梁钢筋锈蚀 | 1 | 完好 | -
盖梁钢筋锈蚀 | 2 | 有锈蚀现象 | -
盖梁钢筋锈蚀 | 3 | 钢筋锈蚀，混凝土表面有沿主筋方向的裂缝或混凝土表面有锈迹 | -
盖梁钢筋锈蚀 | 4 | 大量主筋锈蚀，混凝土表面保护层剥落，钢筋裸露，甚至出现主筋锈断现象 | -
盖梁钢筋锈蚀 | 5 | 钢筋严重锈蚀，主筋锈断，混凝土表面开裂严重，出现严重滑动或倾斜等现象 | -
盖梁混凝土碳化 | 1 | 无碳化现象 | -
盖梁混凝土碳化 | 2 | 有少量碳化或腐蚀现象，且所有碳化深度均小于混凝土保护层厚度 | -
盖梁混凝土碳化 | 3 | 部分位置出现碳化现象，局部碳化深度大于混凝土保护层厚度，混凝土表面少量胶凝料松散粉化，或构件受强酸性液体或气体腐蚀，造成混凝土受到腐蚀，或钢筋出现少量锈蚀，或有冻融现象，造成混凝土出现胀裂 | -
盖梁混凝土碳化 | 4 | 大部分位置碳化，碳化深度大于混凝土保护层厚度，混凝土表面胶凝料大量松散粉化，或构件受强酸性液体或气体腐蚀，造成混凝土腐蚀或钢筋大量锈蚀，或有冻融现象，造成混凝土严重胀裂 | -
盖梁腐蚀 | 1 | 无碳化现象 | -
盖梁腐蚀 | 2 | 有少量碳化或腐蚀现象，且所有碳化深度均小于混凝土保护层厚度 | -
盖梁腐蚀 | 3 | 部分位置出现碳化现象，局部碳化深度大于混凝土保护层厚度，混凝土表面少量胶凝料松散粉化，或构件受强酸性液体或气体腐蚀，造成混凝土受到腐蚀，或钢筋出现少量锈蚀，或有冻融现象，造成混凝土出现胀裂 | -
盖梁腐蚀 | 4 | 大部分位置碳化，碳化深度大于混凝土保护层厚度，混凝土表面胶凝料大量松散粉化，或构件受强酸性液体或气体腐蚀，造成混凝土腐蚀或钢筋大量锈蚀，或有冻融现象，造成混凝土严重胀裂 | -
盖梁裂缝 | 1 | 完好，无裂缝 | -
盖梁裂缝 | 2 | 网状裂缝：局部网状开裂；墩帽顶面水平裂缝：少量裂缝，缝宽未超限；由支承垫石从下向上发展的裂缝：缝宽未超限；盖梁自上而下的垂直裂缝：缝宽未超限。 | 网状裂缝：累计面积≤构件面积的20%，单处面积≤1.0m^2；墩帽顶面水平裂缝：缝长≤截面尺寸的1/3；由支承垫石从下向上发展的裂缝：缝长≤截面尺寸的1/3；盖梁自上而下的垂直裂缝：缝长≤截面尺寸的1/5，间距＞80cm。
盖梁裂缝 | 3 | 网状裂缝：局部网裂；墩帽顶面水平裂缝：缝宽未超限；由支承垫石从下向上发展的裂缝：缝宽未超限；盖梁自上而下的垂直裂缝：缝宽未超限。 | 网状裂缝：累计面积＞构件面积的20%，单处面积＞1.0m^2；墩帽顶面水平裂缝：缝长＞截面尺寸的1/3且≤截面尺寸的2/3，间距≥20cm；由支承垫石从下向上发展的裂缝：缝长＞截面尺寸的1/3且≤截面尺寸的2/3；盖梁自上而下的垂直裂缝：缝长＞截面尺寸的1/5且≤截面尺寸的1/3，间距≥50cm。
盖梁裂缝 | 4 | 墩帽顶面水平裂缝：存在大量裂缝，缝宽超限；由支承垫石从下向上发展的裂缝：存在大量裂缝，缝宽超限；盖梁自上而下的垂直裂缝：裂缝贯通，缝宽超限。 | 墩帽顶面水平裂缝：缝长＞截面尺寸的2/3，间距<20cm；由支承垫石从下向上发展的裂缝：缝长＞截面尺寸的2/3；盖梁自上而下的垂直裂缝：缝长＞1/3截面尺寸，间距<50cm。
系梁蜂窝 | 1 | 完好 | -
系梁蜂窝 | 2 | 轻微蜂窝、麻面 | 累计面积≤构件面积的20%，单处面积≤1.0m^2
系梁蜂窝 | 3 | 较多蜂窝、麻面 | 累计面积＞构件面积的20%，单处面积＞1.0m^2
系梁麻面 | 1 | 完好 | -
系梁麻面 | 2 | 轻微蜂窝、麻面 | 累计面积≤构件面积的20%，单处面积≤1.0m^2
系梁麻面 | 3 | 较多蜂窝、麻面 | 累计面积＞构件面积的20%，单处面积＞1.0m^2
系梁剥落 | 1 | 完好 | -
系梁剥落 | 2 | 局部混凝土剥落、露筋 | 累计面积≤构件面积的3%，单处面积≤0.5m^2
系梁剥落 | 3 | 较大范围混凝土剥落、露筋 | 累计面积＞构件面积的3%且≤构件面积的10%，单处面积≤1.0m^2
系梁剥落 | 4 | 大范围混凝土剥落、露筋 | 累计面积＞构件面积的10%，单处面积＞1.0m^2
系梁露筋 | 1 | 完好 | -
系梁露筋 | 2 | 局部混凝土剥落、露筋 | 累计面积≤构件面积的3%，单处面积≤0.5m^2
系梁露筋 | 3 | 较大范围混凝土剥落、露筋 | 累计面积＞构件面积的3%且≤构件面积的10%，单处面积≤1.0m^2
系梁露筋 | 4 | 大范围混凝土剥落、露筋 | 累计面积＞构件面积的10%，单处面积＞1.0m^2
系梁空洞 | 1 | 完好 | -
系梁空洞 | 2 | 局部空洞、孔洞 | 累计面积≤构件面积的3%，单处面积≤0.5m^2
系梁空洞 | 3 | 较大范围空洞、孔洞 | 累计面积＞构件面积的3%且≤构件面积的10%，单处面积≤0.5m^2或最大深度≤25mm
系梁空洞 | 4 | 大范围空洞、孔洞 | 累计面积＞构件面积10%，单处面积＞0.5m^2或最大深度＞25mm
系梁孔洞 | 1 | 完好 | -
系梁孔洞 | 2 | 局部空洞、孔洞 | 累计面积≤构件面积的3%，单处面积≤0.5m^2
系梁孔洞 | 3 | 较大范围空洞、孔洞 | 累计面积＞构件面积的3%且≤构件面积的10%，单处面积≤0.5m^2或最大深度≤25mm
系梁孔洞 | 4 | 大范围空洞、孔洞 | 累计面积＞构件面积10%，单处面积＞0.5m^2或最大深度＞25mm
系梁钢筋锈蚀 | 1 | 完好 | -
系梁钢筋锈蚀 | 2 | 有锈蚀现象 | -
系梁钢筋锈蚀 | 3 | 钢筋锈蚀，混凝土表面有沿主筋方向的裂缝或混凝土表面有锈迹 | -
系梁钢筋锈蚀 | 4 | 大量主筋锈蚀，混凝土表面保护层剥落，钢筋裸露，甚至出现主筋锈断现象 | -
系梁钢筋锈蚀 | 5 | 钢筋严重锈蚀，主筋锈断，混凝土表面开裂严重，出现严重滑动或倾斜等现象 | -
系梁混凝土碳化 | 1 | 无碳化现象 | -
系梁混凝土碳化 | 2 | 有少量碳化或腐蚀现象，且所有碳化深度均小于混凝土保护层厚度 | -
系梁混凝土碳化 | 3 | 部分位置出现碳化现象，局部碳化深度大于混凝土保护层厚度，混凝土表面少量胶凝料松散粉化，或构件受强酸性液体或气体腐蚀，造成混凝土受到腐蚀，或钢筋出现少量锈蚀，或有冻融现象，造成混凝土出现胀裂 | -
系梁混凝土碳化 | 4 | 大部分位置碳化，碳化深度大于混凝土保护层厚度，混凝土表面胶凝料大量松散粉化，或构件受强酸性液体或气体腐蚀，造成混凝土腐蚀或钢筋大量锈蚀，或有冻融现象，造成混凝土严重胀裂 | -
系梁腐蚀 | 1 | 无碳化现象 | -
系梁腐蚀 | 2 | 有少量碳化或腐蚀现象，且所有碳化深度均小于混凝土保护层厚度 | -
系梁腐蚀 | 3 | 部分位置出现碳化现象，局部碳化深度大于混凝土保护层厚度，混凝土表面少量胶凝料松散粉化，或构件受强酸性液体或气体腐蚀，造成混凝土受到腐蚀，或钢筋出现少量锈蚀，或有冻融现象，造成混凝土出现胀裂 | -
系梁腐蚀 | 4 | 大部分位置碳化，碳化深度大于混凝土保护层厚度，混凝土表面胶凝料大量松散粉化，或构件受强酸性液体或气体腐蚀，造成混凝土腐蚀或钢筋大量锈蚀，或有冻融现象，造成混凝土严重胀裂 | -
系梁裂缝 | 1 | 完好，无裂缝 | -
系梁裂缝 | 2 | 网状裂缝：局部网状开裂；墩帽顶面水平裂缝：少量裂缝，缝宽未超限；由支承垫石从下向上发展的裂缝：缝宽未超限；盖梁自上而下的垂直裂缝：缝宽未超限。 | 网状裂缝：累计面积≤构件面积的20%，单处面积≤1.0m^2；墩帽顶面水平裂缝：缝长≤截面尺寸的1/3；由支承垫石从下向上发展的裂缝：缝长≤截面尺寸的1/3；盖梁自上而下的垂直裂缝：缝长≤截面尺寸的1/5，间距＞80cm。
系梁裂缝 | 3 | 网状裂缝：局部网裂；墩帽顶面水平裂缝：缝宽未超限；由支承垫石从下向上发展的裂缝：缝宽未超限；盖梁自上而下的垂直裂缝：缝宽未超限。 | 网状裂缝：累计面积＞构件面积的20%，单处面积＞1.0m^2；墩帽顶面水平裂缝：缝长＞截面尺寸的1/3且≤截面尺寸的2/3，间距≥20cm；由支承垫石从下向上发展的裂缝：缝长＞截面尺寸的1/3且≤截面尺寸的2/3；盖梁自上而下的垂直裂缝：缝长＞截面尺寸的1/5且≤截面尺寸的1/3，间距≥50cm。
系梁裂缝 | 4 | 墩帽顶面水平裂缝：存在大量裂缝，缝宽超限；由支承垫石从下向上发展的裂缝：存在大量裂缝，缝宽超限；盖梁自上而下的垂直裂缝：裂缝贯通，缝宽超限。 | 墩帽顶面水平裂缝：缝长＞截面尺寸的2/3，间距<20cm；由支承垫石从下向上发展的裂缝：缝长＞截面尺寸的2/3；盖梁自上而下的垂直裂缝：缝长＞1/3截面尺寸，间距<50cm。
栏杆撞坏 | 1 | 完好 | -
栏杆撞坏 | 2 | 局部受到车辆冲撞，不影响功能，或构件脱落、缺失 | 损坏长度≤3%
栏杆撞坏 | 3 | 多处出现车辆冲撞引起的损坏，不影响功能，或构件脱落、缺失 | 损坏长度＞3%且≤10%
栏杆撞坏 | 4 | 受到车辆冲撞，失去效用，或构件脱落、缺失 | 损坏长度＞10%
栏杆缺失 | 1 | 完好 | -
栏杆缺失 | 2 | 局部受到车辆冲撞，不影响功能，或构件脱落、缺失 | 损坏长度≤3%
栏杆缺失 | 3 | 多处出现车辆冲撞引起的损坏，不影响功能，或构件脱落、缺失 | 损坏长度＞3%且≤10%
栏杆缺失 | 4 | 受到车辆冲撞，失去效用，或构件脱落、缺失 | 损坏长度＞10%
栏杆破损 | 1 | 完好 | -
栏杆破损 | 2 | 个别构件出现蜂窝麻面、剥落、锈蚀、裂缝、变形错位等现象 | 累计面积≤10%
栏杆破损 | 3 | 较多构件出现蜂窝麻面、剥落、露筋、锈蚀、裂缝、变形错位等现象 | 累计面积＞10%且≤20%
栏杆破损 | 4 | 大量构件出现剥落、露筋、锈蚀、裂缝、变形错位等现象 | 累计面积＞20%
护栏撞坏 | 1 | 完好 | -
护栏撞坏 | 2 | 局部受到车辆冲撞，不影响功能，或构件脱落、缺失 | 损坏长度≤3%
护栏撞坏 | 3 | 多处出现车辆冲撞引起的损坏，不影响功能，或构件脱落、缺失 | 损坏长度＞3%且≤10%
护栏撞坏 | 4 | 受到车辆冲撞，失去效用，或构件脱落、缺失 | 损坏长度＞10%
护栏缺失 | 1 | 完好 | -
护栏缺失 | 2 | 局部受到车辆冲撞，不影响功能，或构件脱落、缺失 | 损坏长度≤3%
护栏缺失 | 3 | 多处出现车辆冲撞引起的损坏，不影响功能，或构件脱落、缺失 | 损坏长度＞3%且≤10%
护栏缺失 | 4 | 受到车辆冲撞，失去效用，或构件脱落、缺失 | 损坏长度＞10%
护栏破损 | 1 | 完好 | -
护栏破损 | 2 | 个别构件出现蜂窝麻面、剥落、锈蚀、裂缝、变形错位等现象 | 累计面积≤10%
护栏破损 | 3 | 较多构件出现蜂窝麻面、剥落、露筋、锈蚀、裂缝、变形错位等现象 | 累计面积＞10%且≤20%
护栏破损 | 4 | 大量构件出现剥落、露筋、锈蚀、裂缝、变形错位等现象 | 累计面积＞20%
蜂窝 | 1 | 完好，无蜂窝麻面 | -
蜂窝 | 2 | 较大面积蜂窝麻面 | 累计面积≤构件面积的50%
蜂窝 | 3 | 大面积蜂窝麻面 | 累计面积＞构件面积的50%
麻面 | 1 | 完好，无蜂窝麻面 | -
麻面 | 2 | 较大面积蜂窝麻面 | 累计面积≤构件面积的50%
麻面 | 3 | 大面积蜂窝麻面 | 累计面积＞构件面积的50%
剥落 | 1 | 完好，无剥落、掉角 | -
剥落 | 2 | 局部混凝土剥落或掉角 | 累计面积≤构件面积的5%，或单处面积≤0.5m^2
剥落 | 3 | 较大范围混凝土剥落或掉角 | 累计面积>构件面积的5%且＜构件面积的10%，或单处面积＞0.5m^2且＜1.0m^2
剥落 | 4 | 大范围混凝土剥落或掉角 | 累计面积≥构件面积的10%，或单处面积≥1.0m^2
掉角 | 1 | 完好，无剥落、掉角 | -
掉角 | 2 | 局部混凝土剥落或掉角 | 累计面积≤构件面积的5%，或单处面积≤0.5m^2
掉角 | 3 | 较大范围混凝土剥落或掉角 | 累计面积>构件面积的5%且＜构件面积的10%，或单处面积＞0.5m^2且＜1.0m^2
掉角 | 4 | 大范围混凝土剥落或掉角 | 累计面积≥构件面积的10%，或单处面积≥1.0m^2
空洞 | 1 | 完好，无空洞、孔洞 | -
空洞 | 2 | 局部混凝土空洞、孔洞 | 累计面积≤构件面积的5%，或单处面积≤0.5m^2
空洞 | 3 | 较大范围混凝土空洞、孔洞 | 累计面积>构件面积的5%且＜构件面积的10%，或单处面积＞0.5m^2且＜1.0m^2
空洞 | 4 | 大范围混凝土空洞、孔洞 | 累计面积≥构件面积的10%，或单处面积≥1.0m^2
孔洞 | 1 | 完好，无空洞、孔洞 | -
孔洞 | 2 | 局部混凝土空洞、孔洞 | 累计面积≤构件面积的5%，或单处面积≤0.5m^2
孔洞 | 3 | 较大范围混凝土空洞、孔洞 | 累计面积>构件面积的5%且＜构件面积的10%，或单处面积＞0.5m^2且＜1.0m^2
孔洞 | 4 | 大范围混凝土空洞、孔洞 | 累计面积≥构件面积的10%，或单处面积≥1.0m^2
混凝土保护层厚度 | 1 | 完好 | -
混凝土保护层厚度 | 2 | 承重构件混凝土保护层厚度符合要求，对钢筋耐久性有轻度影响 | -
混凝土保护层厚度 | 3 | 承重构件混凝土保护层厚度不足，对钢筋耐久性有较大影响，造成钢筋锈蚀 | -
混凝土保护层厚度 | 4 | 承重构件混凝土保护层厚度严重不足，对钢筋耐久性有很大影响，钢筋失去碱性保护，发生较严重锈蚀 | -
钢筋锈蚀 | 1 | 完好 | 承重构件钢筋锈蚀电位水平为0~-200mV，或电阻率＞20000Ω*cm
钢筋锈蚀 | 2 | 承重构件有轻微锈蚀现象 | 承重构件钢筋锈蚀电位水平为-200~-300mV，或电阻率为15000~20000Ω*cm
钢筋锈蚀 | 3 | 承重构件钢筋发生锈蚀，混凝土表面有沿钢筋的裂缝或混凝土表面有锈迹 | 承重构件钢筋锈蚀电位水平为-300~-400mV，或电阻率为10000~15000Ω*cm
钢筋锈蚀 | 4 | 承重构件钢筋锈蚀引起混凝土剥落，钢筋裸露，表面膨胀性锈层显著 | 承重构件钢筋锈蚀电位水平为-400~-500mV，或电阻率为5000~10000Ω*cm
钢筋锈蚀 | 5 | 承重构件大量钢筋锈蚀引起混凝土剥落，部分钢筋屈服或锈断，混凝土表面严重开裂，影响结构安全 | 承重构件钢筋锈蚀电位水平＜-500mV，或电阻率＞5000Ω*cm
混凝土碳化 | 1 | 完好 | -
混凝土碳化 | 2 | 承重构件有少量碳化现象，且所有碳化深度均小于混凝土保护层厚度 | -
混凝土碳化 | 3 | 承重构件的主要受力部位部分位置出现碳化现象，局部碳化深度大于混凝土保护层厚度，混凝土表面少量胶凝料松散粉化 | -
混凝土碳化 | 4 | 承重构件的主要受力部位全部测点碳化且碳化深度大于混凝土保护层厚度，混凝土表面胶凝料大量松散粉化 | -
混凝土强度 | 1 | 承重构件混凝土强度处于良好状态 | 承重构件混凝土推定强度均质系数Kbt≥0.95，平均强度均质系数Kbm≥1.00
混凝土强度 | 2 | 承重构件混凝土强度处于较好状态 | 承重构件混凝土推定强度均质系数0.95>Kbt≥0.90，平均强度均质系数Kbm≥0.95
混凝土强度 | 3 | 承重构件混凝土强度处于较差状态，造成承重构件出现缺损现象 | 承重构件混凝土推定强度均质系数0.90>Kbt≥0.80，平均强度均质系数Kbm≥0.90
混凝土强度 | 4 | 承重构件混凝土强度处于很差状态，造成承重构件出现较严重缺损或变形现象 | 承重构件混凝土推定强度均质系数0.80>Kbt≥0.70，平均强度均质系数Kbm≥0.85
混凝土强度 | 5 | 承重构件混凝土强度处于非常差状态，造成承重构件有严重的变形、位移、失稳等现象，显著影响承载力和行车安全 | 承重构件混凝土推定强度均质系数Kbt＞0.70，平均强度均质系数Kbm＜0.85
跨中挠度 | 1 | 完好 | -
跨中挠度 | 2 | 较好，梁体无明显变形 | -
跨中挠度 | 3 | 出现明显下挠，挠度小于限值，或个别构件出现弯曲变形，行车稍感振动或摇晃 | 跨中最大挠度≤计算跨径的1/1000；悬臂端最大挠度≤悬臂长度的1/500
跨中挠度 | 4 | 出现显著下挠，挠度接近限值，或构件存在明显的永久变形，变形小于或等于规范值，梁板出现较严重病害 | 跨中最大挠度＞计算跨径的1/1000且≤计算跨径的1/600；悬臂端最大挠度＞悬臂长度的1/500且≤悬臂长度的1/300
跨中挠度 | 5 | 挠度或其他变形大于限值，造成结构出现明显的永久变形，梁板出现严重病害，显著影响承载力和行车安全 | 跨中最大挠度＞计算跨径的1/600；悬臂端最大挠度＞悬臂长度的1/300
结构变位 | 1 | 完好 | -
结构变位 | 2 | 较好，结构无明显位移 | -
结构变位 | 3 | 横向联结件松动，纵向接缝开裂较大 | -
结构变位 | 4 | 边梁有横移或外倾现象，行车振动或摇晃明显，有异常音 | -
结构变位 | 5 | 构件有严重的横向位移，存在失稳现象，结构振动或摇晃显著 | -
预应力构件损伤 | 1 | 完好 | -
预应力构件损伤 | 2 | 锚头、钢绞线等无明显缺陷 | -
预应力构件损伤 | 3 | 钢绞线裸露出现极个别断丝现象，或锚头出现开裂等现象，或齿板位置处出现部分裂缝，裂缝未超限 | -
预应力构件损伤 | 4 | 部分钢绞线断裂或失效，或锚头开裂较严重但未完全失效，或齿板位置处裂缝严重，裂缝超限 | -
预应力构件损伤 | 5 | 预应力钢绞线大量断裂，预应力损耗严重，或锚头损坏失效，梁板出现严重变形 | -
简支梁(板)桥裂缝 | 1 | 完好 | -
简支梁(板)桥裂缝 | 2 | 局部出现网状裂缝，或主梁出现少量轻微裂缝，缝宽未超限 | 网状裂缝累计面积≤构件面积的20%，单处面积≤1.0m^2，或主梁裂缝缝长≤截面尺寸的1/3
简支梁(板)桥裂缝 | 3 | 出现大面积网状裂缝，或主梁出现较多横向裂缝(钢筋混凝土梁、板)，或顺主筋方向出现纵向裂缝，或出现斜裂缝、水平裂缝、竖向裂缝等，缝宽未超限 | 网状裂缝累计面积>构件面积的20%，单处面积＞1.0m^2，或主梁裂缝缝长>截面尺寸的1/3且≤截面尺寸的2/3
简支梁(板)桥裂缝 | 4 | 主梁控制截面出现较多横向裂缝(钢筋混凝土梁、板)，或顺主筋方向出现严重纵向裂缝并伴有钢筋锈蚀等，或出现斜裂缝、水平裂缝、竖向裂缝等，裂缝缝宽超限 | 主梁裂缝缝长＞截面尺寸的2/3，间距＜20cm
简支梁(板)桥裂缝 | 5 | 主梁控制截面出现大量结构性裂缝，裂缝大多贯通，且缝宽超限，主梁出现变形 | 主梁裂缝缝宽＞1.0mm，间距≤10cm
刚架桥裂缝 | 1 | 完好 | -
刚架桥裂缝 | 2 | 局部出现网状裂缝，或主梁出现少量轻微裂缝，缝宽未超限 | 网状裂缝累计面积≤构件面积的20%，单处面积≤1.0m^2，或主梁裂缝缝长≤截面尺寸的1/3
刚架桥裂缝 | 3 | 出现大面积网状裂缝，或主梁出现较多横向裂缝(钢筋混凝土梁、板)，或顺主筋方向出现纵向裂缝，或出现斜裂缝、水平裂缝、竖向裂缝等，缝宽未超限 | 网状裂缝累计面积>构件面积的20%，单处面积＞1.0m^2，或主梁裂缝缝长>截面尺寸的1/3且≤截面尺寸的2/3
刚架桥裂缝 | 4 | 主梁控制截面出现较多横向裂缝(钢筋混凝土梁、板)，或顺主筋方向出现严重纵向裂缝并伴有钢筋锈蚀等，或出现斜裂缝、水平裂缝、竖向裂缝等，裂缝缝宽超限 | 主梁裂缝缝长＞截面尺寸的2/3，间距＜20cm
刚架桥裂缝 | 5 | 主梁控制截面出现大量结构性裂缝，裂缝大多贯通，且缝宽超限，主梁出现变形 | 主梁裂缝缝宽＞1.0mm，间距≤10cm
连续梁桥裂缝 | 1 | 无裂缝 | -
连续梁桥裂缝 | 2 | 局部出现网状裂缝，或主梁出现少量轻微裂缝，缝宽未超限 | 网状裂缝累计面积≤构件面积的20%，单处面积≤1.0m^2，或主梁裂缝缝长≤截面尺寸的1/3
连续梁桥裂缝 | 3 | 出现大面积网状裂缝，或主梁出现横向裂缝(钢筋混凝土梁)，或顺主筋方向出现纵向裂缝，或出现斜裂缝、水平裂缝、竖向裂缝等，缝宽未超限 | 网状裂缝累计面积＞构件面积的20%，单处面积＞1.0m^2，或主梁缝长＞截面尺寸的1/3且≤截面尺寸的1/2
连续梁桥裂缝 | 4 | 主梁控制截面出现较多横向裂缝(钢筋混凝土梁)，或顺主筋方向出现严重纵向裂缝并伴有钢筋锈蚀等，或出现斜裂缝、水平裂缝、竖向裂缝等，裂缝缝宽超限 | 主梁裂缝缝长＞截面尺寸的1/2，间距＜30cm
连续梁桥裂缝 | 5 | 主梁控制截面出现大量结构性裂缝，裂缝大多贯通，且缝宽严重超限，主梁出现变形 | 主梁裂缝缝宽＞1.0mm，间距＜20cm
连续刚构桥裂缝 | 1 | 无裂缝 | -
连续刚构桥裂缝 | 2 | 局部出现网状裂缝，或主梁出现少量轻微裂缝，缝宽未超限 | 网状裂缝累计面积≤构件面积的20%，单处面积≤1.0m^2，或主梁裂缝缝长≤截面尺寸的1/3
连续刚构桥裂缝 | 3 | 出现大面积网状裂缝，或主梁出现横向裂缝(钢筋混凝土梁)，或顺主筋方向出现纵向裂缝，或出现斜裂缝、水平裂缝、竖向裂缝等，缝宽未超限 | 网状裂缝累计面积＞构件面积的20%，单处面积＞1.0m^2，或主梁缝长＞截面尺寸的1/3且≤截面尺寸的1/2
连续刚构桥裂缝 | 4 | 主梁控制截面出现较多横向裂缝(钢筋混凝土梁)，或顺主筋方向出现严重纵向裂缝并伴有钢筋锈蚀等，或出现斜裂缝、水平裂缝、竖向裂缝等，裂缝缝宽超限 | 主梁裂缝缝长＞截面尺寸的1/2，间距＜30cm
连续刚构桥裂缝 | 5 | 主梁控制截面出现大量结构性裂缝，裂缝大多贯通，且缝宽严重超限，主梁出现变形 | 主梁裂缝缝宽＞1.0mm，间距＜20cm
悬臂梁桥裂缝 | 1 | 无裂缝 | -
悬臂梁桥裂缝 | 2 | 局部出现网状裂缝，或主梁出现少量轻微裂缝，缝宽未超限 | 网状裂缝累计面积≤构件面积的20%，单处面积≤1.0m^2，或主梁裂缝缝长≤截面尺寸的1/3
悬臂梁桥裂缝 | 3 | 出现大面积网状裂缝，或主梁出现横向裂缝(钢筋混凝土梁)，或顺主筋方向出现纵向裂缝，或出现斜裂缝、水平裂缝、竖向裂缝等，缝宽未超限 | 网状裂缝累计面积＞构件面积的20%，单处面积＞1.0m^2，或主梁缝长＞截面尺寸的1/3且≤截面尺寸的1/2
悬臂梁桥裂缝 | 4 | 主梁控制截面出现较多横向裂缝(钢筋混凝土梁)，或顺主筋方向出现严重纵向裂缝并伴有钢筋锈蚀等，或出现斜裂缝、水平裂缝、竖向裂缝等，裂缝缝宽超限 | 主梁裂缝缝长＞截面尺寸的1/2，间距＜30cm
悬臂梁桥裂缝 | 5 | 主梁控制截面出现大量结构性裂缝，裂缝大多贯通，且缝宽严重超限，主梁出现变形 | 主梁裂缝缝宽＞1.0mm，间距＜20cm
T形刚构桥裂缝 | 1 | 无裂缝 | -
T形刚构桥裂缝 | 2 | 局部出现网状裂缝，或主梁出现少量轻微裂缝，缝宽未超限 | 网状裂缝累计面积≤构件面积的20%，单处面积≤1.0m^2，或主梁裂缝缝长≤截面尺寸的1/3
T形刚构桥裂缝 | 3 | 出现大面积网状裂缝，或主梁出现横向裂缝(钢筋混凝土梁)，或顺主筋方向出现纵向裂缝，或出现斜裂缝、水平裂缝、竖向裂缝等，缝宽未超限 | 网状裂缝累计面积＞构件面积的20%，单处面积＞1.0m^2，或主梁缝长＞截面尺寸的1/3且≤截面尺寸的1/2
T形刚构桥裂缝 | 4 | 主梁控制截面出现较多横向裂缝(钢筋混凝土梁)，或顺主筋方向出现严重纵向裂缝并伴有钢筋锈蚀等，或出现斜裂缝、水平裂缝、竖向裂缝等，裂缝缝宽超限 | 主梁裂缝缝长＞截面尺寸的1/2，间距＜30cm
T形刚构桥裂缝 | 5 | 主梁控制截面出现大量结构性裂缝，裂缝大多贯通，且缝宽严重超限，主梁出现变形 | 主梁裂缝缝宽＞1.0mm，间距＜20cm
基础冲刷、淘空 | 1 | 完好 | -
基础冲刷、淘空 | 2 | 基础无冲蚀现象，表面长有青苔、杂草 | -
基础冲刷、淘空 | 3 | 基础有局部冲蚀现象，部分外露，但未露出基底 | 基础冲空面积≤10%
基础冲刷、淘空 | 4 | 浅基被冲空，露出底面，冲刷深度大于设计值 | 基础冲空面积＞10%且≤20%
基础冲刷、淘空 | 5 | 冲刷深度大于设计值，地基失效，承载力降低，或桥台岸坡滑移或基础无法修复 | 基础冲空面积＞20%
基础剥落 | 1 | 完好 | -
基础剥落 | 2 | 承台出现少量剥落、露筋、锈蚀现象，或基础少量混凝土剥落 | 累计面积≤构件面积的3%，单处面积≤0.25m^2
基础剥落 | 3 | 承台较大范围出现剥落、露筋、锈蚀现象，或基础小范围出现剥落、露筋、锈蚀现象 | 剥落、露筋累计面积＞构件面积的3%且≤构件面积的10%，单处面积＞0.25m^2且≤1.0m^2
基础剥落 | 4 | 承台大范围出现严重剥落、露筋、锈蚀现象且混凝土出现严重锈蚀裂缝，或基础较大范围出现剥落、露筋，主筋严重锈蚀 | 剥落、露筋累计面积＞构件面积的10%且≤构件面积的20%，单处面积＞1.0m^2
基础剥落 | 5 | 基础大量剥落、露筋且主筋有锈断现象，基础失稳 | 基础剥落、露筋累计面积＞构件面积的20%，单处面积＞1.0m^2
基础露筋 | 1 | 完好 | -
基础露筋 | 2 | 承台出现少量剥落、露筋、锈蚀现象，或基础少量混凝土剥落 | 累计面积≤构件面积的3%，单处面积≤0.25m^2
基础露筋 | 3 | 承台较大范围出现剥落、露筋、锈蚀现象，或基础小范围出现剥落、露筋、锈蚀现象 | 剥落、露筋累计面积＞构件面积的3%且≤构件面积的10%，单处面积＞0.25m^2且≤1.0m^2
基础露筋 | 4 | 承台大范围出现严重剥落、露筋、锈蚀现象且混凝土出现严重锈蚀裂缝，或基础较大范围出现剥落、露筋，主筋严重锈蚀 | 剥落、露筋累计面积＞构件面积的10%且≤构件面积的20%，单处面积＞1.0m^2
基础露筋 | 5 | 基础大量剥落、露筋且主筋有锈断现象，基础失稳 | 基础剥落、露筋累计面积＞构件面积的20%，单处面积＞1.0m^2
基础冲蚀 | 1 | 完好
基础冲蚀 | 2 | 基础或承台有轻微磨损、腐蚀现象，个别部位表面磨耗，粗骨料显露 | 累计面积≤构件面积的3%
基础冲蚀 | 3 | 基础或承台大范围被侵蚀，有磨损、缩颈、露筋或者环状冻裂现象；或桩基顶面出现较大空洞 | 累计面积＞构件面积的3%且≤构件面积的10%
基础冲蚀 | 4 | 混凝土腐蚀或钢筋大量锈蚀并有锈断现象；或有严重冻融现象，造成大面积混凝土胀裂 | 累计面积＞构件面积的10%
河床铺砌损坏 | 1 | 河底铺砌完好，无冲刷现象 | -
河床铺砌损坏 | 2 | 河底铺砌局部轻微冲刷或损坏 | -
河床铺砌损坏 | 3 | 河底铺砌冲刷较重或损坏严重 | -
河床铺砌损坏 | 4 | 河底铺砌出现严重冲刷淘空或损坏 | -
基础沉降 | 1 | 完好 | -
基础沉降 | 2 | - | -
基础沉降 | 3 | 出现轻微的下沉，发展缓慢或下沉趋于稳定 | -
基础沉降 | 4 | 出现下沉现象，沉降量小于或等于规范值 | -
基础沉降 | 5 | 基础不稳定，下沉现象严重，沉降量大于规范值，造成上部结构和桥面系变形过大 | -
基础滑移 | 1 | 完好 | -
基础滑移 | 2 | - | -
基础滑移 | 3 | 出现滑移或倾斜，导致支座和墩台支承面轻微损坏，或导致伸缩装置破坏、接缝减小、伸缩机能受损，但发展缓慢或下沉趋于稳定 | -
基础滑移 | 4 | 基础出现滑移或倾斜，导致支座和墩台支承面被严重破坏，或导致伸缩装置破坏、接缝减小、伸缩机能完全丧失，或滑移量过大，梁端与胸墙紧贴 | -
基础滑移 | 5 | 滑移量过大导致前墙破坏或局部破碎、压曲，或基础不稳定，滑移或倾斜现象严重，或导致梁体从支承面上滑落 | -
基础倾斜 | 1 | 完好 | -
基础倾斜 | 2 | - | -
基础倾斜 | 3 | 出现滑移或倾斜，导致支座和墩台支承面轻微损坏，或导致伸缩装置破坏、接缝减小、伸缩机能受损，但发展缓慢或下沉趋于稳定 | -
基础倾斜 | 4 | 基础出现滑移或倾斜，导致支座和墩台支承面被严重破坏，或导致伸缩装置破坏、接缝减小、伸缩机能完全丧失，或滑移量过大，梁端与胸墙紧贴 | -
基础倾斜 | 5 | 滑移量过大导致前墙破坏或局部破碎、压曲，或基础不稳定，滑移或倾斜现象严重，或导致梁体从支承面上滑落 | -
基础裂缝 | 1 | 完好 | -
基础裂缝 | 2 | 结构应力异常，出现剪切裂缝，缝宽未超限 | 缝长≤截面尺寸的1/3
基础裂缝 | 3 | 结构应力异常，出现剪切裂缝，缝宽未超限 | 缝长＞截面尺寸的1/3且≤截面尺寸的1/2
基础裂缝 | 4 | 结构应力异常，出现剪切裂缝或混凝土出现碎裂 | 缝宽＞限值且≤1.0mm，缝长＞截面尺寸的1/2
基础裂缝 | 5 | 结构应力异常，出现剪切裂缝，裂缝贯通，基础处于失稳状态，或基础出现结构性裂缝甚至断裂 | 缝宽＞1.0mm，缝长＞截面尺寸的1/2
伸缩缝装置凹凸不平 | 1 | 完好 | -
伸缩缝装置凹凸不平 | 2 | 略有凹凸不平 | 差值≤1cm
伸缩缝装置凹凸不平 | 3 | 有明显凹凸不平 | 差值＞1cm且≤3cm
伸缩缝装置凹凸不平 | 4 | 严重凹凸不平 | 差值＞3cm
伸缩缝装置锚固区缺陷 | 1 | 完好 | -
伸缩缝装置锚固区缺陷 | 2 | 锚固构件松动，或锚固螺栓松脱；或混凝土轻微损坏，出现裂缝、剥落现象 | 数量≤10%；面积≤10%
伸缩缝装置锚固区缺陷 | 3 | 锚固构件松动，或锚固螺栓松脱但功能尚存；或混凝土局部损坏 | 数量＞10%且≤20%；面积＞10%且≤20%
伸缩缝装置锚固区缺陷 | 4 | 锚固构件松动，或锚固螺栓松脱基本失效；或混凝土大面积破损 | 数量＞20%；面积＞20%
伸缩缝装置破损 | 1 | 完好 | 一
伸缩缝装置破损 | 2 | 锚固构件松动、缺失，或焊缝开裂；或橡胶条轻微损坏、老化；或排水管发生轻微破损，但不影响功能 | 数量≤10%；面积≤20%；-
伸缩缝装置破损 | 3 | 锚固构件松动、缺失，或焊缝开焊，造成钢板破损；或橡胶条老化、剥离；或焊接处大部分出现裂缝，但未断裂；或防水材料老化并有局部脱落现象，或排水管破损、堵塞，尚能维持功能 | 数量＞10%且≤20%；面积＞20%；-；-
伸缩缝装置破损 | 4 | 严重老化，锚固构件松动、缺失，或焊缝开焊，造成钢板破损失效；或焊接处出现剪断现象，或钢板其他部位出现剪断现象；或橡胶条完全剥离或脱落；或防水材料老化，完全脱落，或排水管完全堵塞失效 | 数量＞20%；-；-；-
伸缩缝装置失效 | 1 | 完好 | -
伸缩缝装置失效 | 2 | 上层槽口堵塞、卡死等原因，造成伸缩缝伸缩异常，车辆行驶时出现冲击和噪声 | -
伸缩缝装置失效 | 3 | 上层槽口堵塞、卡死等原因，造成伸缩缝不能自由变形，伸缩异常现象严重，伸缩缝出现明显损坏 | -
伸缩缝装置失效 | 4 | 伸缩异常导致失效 | -
台身剥落 | 1 | 完好 | -
台身剥落 | 2 | 局部混凝土剥落 | 累计面积≤构件面积的5%，单处面积≤0.5m^2
台身剥落 | 3 | 较大范围混凝土剥落 | 累计面积＞构件面积的5%且≤构件面积的20%，单处面积≤1.0m^2
台身剥落 | 4 | 大范围混凝土剥落 | 累计面积＞构件面积的20%，单处面积＞1.0m^2
台身空洞 | 1 | 完好 | -
台身空洞 | 2 | 局部空洞、孔洞 | 累计面积≤构件面积的5%，单处面积≤0.5m^2
台身空洞 | 3 | 较大范围空洞、孔洞 | 累计面积＞构件面积的5%且≤构件面积的20%，单处面积≤1.0m^2或深度≤25mm
台身空洞 | 4 | 大范围空洞、孔洞 | 累计面积＞构件面积的20%，单处面积＞1.0m^2或深度＞25mm
台身孔洞 | 1 | 完好 | -
台身孔洞 | 2 | 局部空洞、孔洞 | 累计面积≤构件面积的5%，单处面积≤0.5m^2
台身孔洞 | 3 | 较大范围空洞、孔洞 | 累计面积＞构件面积的5%且≤构件面积的20%，单处面积≤1.0m^2或深度≤25mm
台身孔洞 | 4 | 大范围空洞、孔洞 | 累计面积＞构件面积的20%，单处面积＞1.0m^2或深度＞25mm
台身磨损 | 1 | 完好 | -
台身磨损 | 2 | 出现磨损，个别部位表面磨耗，粗集料显露 | 累计面积≤构件面积的10%
台身磨损 | 3 | 大范围有磨损，粗集料显露 | 累计面积＞构件面积的10%
台身混凝土碳化 | 1 | 完好 | -
台身混凝土碳化 | 2 | 有局部碳化或腐蚀现象，且所有碳化深度均小于混凝土保护层厚度 | -
台身混凝土碳化 | 3 | 大部分出现碳化或腐蚀现象，局部碳化深度大于混凝土保护层厚度，混凝土表面少量胶凝料松散粉化 | -
台身腐蚀 | 1 | 完好 | -
台身腐蚀 | 2 | 有局部碳化或腐蚀现象，且所有碳化深度均小于混凝土保护层厚度 | -
台身腐蚀 | 3 | 大部分出现碳化或腐蚀现象，局部碳化深度大于混凝土保护层厚度，混凝土表面少量胶凝料松散粉化 | -
台身圬工砌体缺陷 | 1 | 完好 | -
台身圬工砌体缺陷 | 2 | 砌体局部出现灰缝脱落现象，或砌体局部出现破损、剥落等现象 | 灰缝脱落累计长度≤构件截面长度的10%，或破损、剥落累计面积＜构件面积的3%
台身圬工砌体缺陷 | 3 | 砌体大范围出现灰缝脱落现象，或砌体较大范围出现破损、剥落、局部变形等现象 | 灰缝脱落累计长度＞构件截面长度的10%，或破损、剥落、局部变形等累计面积＞构件面积的3%且≤构件面积的10%
台身圬工砌体缺陷 | 4 | 砌体大范围出现破损、剥落、松动、变形等现象 | 破损、剥落、松动、变形等现象累计面积＞构件面积的10%
桥头跳车 | 1 | 完好 | -
桥头跳车 | 2 | 台背路面轻微沉降，有轻度跳车现象 | 沉降值≤2cm
桥头跳车 | 3 | 台背路面沉降较大，桥头跳车明显 | 沉降值＞2cm且≤5cm
桥头跳车 | 4 | 台背路面明显沉降，桥头跳车严重 | 沉降值＞5cm
台背排水状况 | 1 | 完好 | -
台背排水状况 | 2 | 台背排水不良，造成桥台被渗水污染 | -
台背排水状况 | 3 | 台背填土排水不畅，填土出现膨胀或冻胀现象，造成挤压隆起，变形发展较快 | -
台背排水状况 | 4 | 台背填土排水不畅，填土出现膨胀或冻胀现象，造成台身、翼墙等构件出现大面积鼓肚或砌体松动，甚至出现严重变形 | -
台身位移 | 1 | 完好 | -
台身位移 | 2 | - | -
台身位移 | 3 | 出现轻微下沉、倾斜滑动，发展缓慢或趋向稳定 | -
台身位移 | 4 | 桥台出现滑动、下沉、倾斜、冻拔等，台背填土有沉降裂缝或挤压隆起，变形发展较快，变形小于或等于规范值 | -
台身位移 | 5 | 桥台不稳定，出现严重滑动、下沉、位移、倾斜、冻拔等，造成结构和桥面变形过大，变形大于规范值或不能正常行车 | -
台身裂缝 | 1 | 完好，无裂缝 | -
台身裂缝 | 2 | 网状裂缝：局部网状开裂；从基础向上发展至台身的裂缝：缝宽未超限；台身的水平裂缝：缝宽未超限；竖向裂缝：缝宽未超限；翼墙和前墙断裂的裂缝：出现开裂，缝宽未超限；镶面石突出的裂缝：局部开裂 | 网状裂缝：累计面积≤构件面积的20%，单处面积≤1.0m^2；从基础向上发展至台身的裂缝：缝长≤截面尺寸1/5；台身的水平裂缝：缝长≤台身宽的1/8；竖向裂缝：缝长≤截面尺寸的1/3；翼墙和前墙断裂的裂缝：缝长≤截面尺寸的1/3；镶面石突出的裂缝：累计面积≤构件面积的10%，单处面积≤0.5m^2
台身裂缝 | 3 | 网状裂缝：局部网状裂缝；从基础向上发展至台身的裂缝：缝宽未超限；台身的水平裂缝：缝宽未超限；竖向裂缝：缝宽未超限；翼墙和前墙断裂的裂缝：出现开裂，缝宽超限；镶面石突出的裂缝：局部开裂 | 网状裂缝：累计面积＞构件面积的20%，单处面积＞1.0m^2；从基础向上发展至台身的裂缝：缝长＞截面尺寸的1/5且≤截面尺寸的1/3，间距≥20cm；台身的水平裂缝：缝长＞台身宽的1/8且≤台身宽的1/2；竖向裂缝：缝长＞截面尺寸的1/3且≤截面尺寸的1/2，间距≥20cm；翼墙和前墙断裂的裂缝：缝长＞截面尺寸的1/3且≤截面尺寸的2/3；镶面石突出的裂缝：累计面积＞构件面积的10%，单处面积＞1.0m^2
台身裂缝 | 4 | 从基础向上发展至台身的裂缝：重点部位缝宽超限；台身的水平裂缝：重点部位缝宽超限；竖向裂缝：重点部位缝宽超限；翼墙和前墙断裂的裂缝：出现开裂，缝宽超限 | 从基础向上发展至台身的裂缝：缝长＞截面尺寸的1/3，间距＜20cm；台身的水平裂缝：缝长＞台身宽的1/2；竖向裂缝：缝长＞截面尺寸的1/2，间距＜20cm；翼墙和前墙断裂的裂缝：缝长＞截面尺寸的2/3，缝宽＞1.0mm
台身裂缝 | 5 | 桥台出现结构性裂缝，桥台变形失稳 | 缝宽＞1.0mm，缝长＞台身宽的2/3
台帽破损 | 1 | 完好 | -
台帽破损 | 2 | 局部混凝土剥落、磨损等 | 累计面积≤构件面积的10%，单处面积≤0.5m^2
台帽破损 | 3 | 较大范围混凝土剥落、磨损等 | 累计面积＞构件面积的10%且≤构件面积的20%，单处面积≤1.0m^2
台帽破损 | 4 | 大范围混凝土剥落、磨损等 | 累计面积≥构件面积的20%，单处面积＞1.0m^2
台帽混凝土碳化 | 1 | 无碳化现象 | -
台帽混凝土碳化 | 2 | 有局部碳化或腐蚀现象，且所有碳化深度均小于混凝土保护层厚度 | -
台帽混凝土碳化 | 3 | 大部分出现碳化或腐蚀现象，局部碳化深度大于混凝土保护层厚度，混凝土表面松散粉化 | -
台帽腐蚀 | 1 | 无碳化现象 | -
台帽腐蚀 | 2 | 有局部碳化或腐蚀现象，且所有碳化深度均小于混凝土保护层厚度 | -
台帽腐蚀 | 3 | 大部分出现碳化或腐蚀现象，局部碳化深度大于混凝土保护层厚度，混凝土表面松散粉化 | -
台帽裂缝 | 1 | 完好，无裂缝 | -
台帽裂缝 | 2 | 由支承垫石从下向上发展的裂缝：缝宽未超限；台帽自上而下的垂直裂缝：缝宽未超限 | 由支承垫石从下向上发展的裂缝：缝长≤截面尺寸的2/3；台帽自上而下的垂直裂缝：缝长≤截面尺寸的2/3，间距≥20cm
台帽裂缝 | 3 | 由支承垫石从下向上发展的裂缝：缝宽超限；台帽自上而下的垂直裂缝：缝宽超限 | 由支承垫石从下向上发展的裂缝：缝长＞截面尺寸的2/3；台帽自上而下的垂直裂缝：缝宽＞限值且≤1.0mm，缝长＞截面尺寸的2/3，间距＜20cm
台帽裂缝 | 4 | 台帽自上而下的垂直裂缝：缝宽超限 | 台帽自上而下的垂直裂缝：缝宽＞1.0mm，缝长＞截面尺寸的2/3，间距＜20cm
翼墙破损 | 1 | 完好 | -
翼墙破损 | 2 | 局部混凝土出现空洞、孔洞、剥落，或砖石表面小块脱落 | 累计面积≤构件面积的5%，单处面积≤0.5m^2
翼墙破损 | 3 | 较大范围混凝土或砖石出现空洞、孔洞、剥落 | 累计面积＞构件面积的5%且≤构件面积的20%，单处面积≤1.0m^2
翼墙破损 | 4 | 大范围混凝土或砖石出现空洞、孔洞、剥落 | 累计面积＞构件面积的20%
翼墙位移 | 1 | 完好 | -
翼墙位移 | 2 | - | -
翼墙位移 | 3 | 存在明显的永久变形，但无明显的外倾、下沉，或出现填料损失，但仍可起到挡土的作用 | -
翼墙位移 | 4 | 有下沉、滑动现象，造成翼墙断裂，外倾失稳，砌体变形，部分倒塌，或填料严重流失，失去挡土功能 | -
翼墙鼓肚 | 1 | 完好 | -
翼墙鼓肚 | 2 | 局部鼓肚，砌体松动 | -
翼墙鼓肚 | 3 | 大面积鼓肚，砌体松动 | -
翼墙鼓肚 | 4 | 大面积鼓肚，砌体松动，甚至出现严重渗漏 | -
翼墙砌体松动 | 1 | 完好 | -
翼墙砌体松动 | 2 | 局部鼓肚，砌体松动 | -
翼墙砌体松动 | 3 | 大面积鼓肚，砌体松动 | -
翼墙砌体松动 | 4 | 大面积鼓肚，砌体松动，甚至出现严重渗漏 | -
翼墙裂缝 | 1 | 完好或有轻微网裂 | 网裂总面积≤10%
翼墙裂缝 | 2 | 较多网裂。出现个别裂缝，缝宽未超限 | 网裂总面积＞10%
翼墙裂缝 | 3 | 出现多处裂缝，未贯通，缝宽超限，或翼墙或耳墙有断裂，与前墙脱开现象 | -
翼墙裂缝 | 4 | 出现通缝，裂缝超限，或翼墙或耳墙断裂，与前墙完全脱开 | -
耳墙破损 | 1 | 完好 | -
耳墙破损 | 2 | 局部混凝土出现空洞、孔洞、剥落，或砖石表面小块脱落 | 累计面积≤构件面积的5%，单处面积≤0.5m^2
耳墙破损 | 3 | 较大范围混凝土或砖石出现空洞、孔洞、剥落 | 累计面积＞构件面积的5%且≤构件面积的20%，单处面积≤1.0m^2
耳墙破损 | 4 | 大范围混凝土或砖石出现空洞、孔洞、剥落 | 累计面积＞构件面积的20%
耳墙位移 | 1 | 完好 | -
耳墙位移 | 2 | - | -
耳墙位移 | 3 | 存在明显的永久变形，但无明显的外倾、下沉，或出现填料损失，但仍可起到挡土的作用 | -
耳墙位移 | 4 | 有下沉、滑动现象，造成翼墙断裂，外倾失稳，砌体变形，部分倒塌，或填料严重流失，失去挡土功能 | -
耳墙鼓肚 | 1 | 完好 | -
耳墙鼓肚 | 2 | 局部鼓肚，砌体松动 | -
耳墙鼓肚 | 3 | 大面积鼓肚，砌体松动 | -
耳墙鼓肚 | 4 | 大面积鼓肚，砌体松动，甚至出现严重渗漏 | -
耳墙砌体松动 | 1 | 完好 | -
耳墙砌体松动 | 2 | 局部鼓肚，砌体松动 | -
耳墙砌体松动 | 3 | 大面积鼓肚，砌体松动 | -
耳墙砌体松动 | 4 | 大面积鼓肚，砌体松动，甚至出现严重渗漏 | -
耳墙裂缝 | 1 | 完好或有轻微网裂 | 网裂总面积≤10%
耳墙裂缝 | 2 | 较多网裂。出现个别裂缝，缝宽未超限 | 网裂总面积＞10%
耳墙裂缝 | 3 | 出现多处裂缝，未贯通，缝宽超限，或翼墙或耳墙有断裂，与前墙脱开现象 | -
耳墙裂缝 | 4 | 出现通缝，裂缝超限，或翼墙或耳墙断裂，与前墙完全脱开 | -
锥坡缺陷 | 1 | 完好 | -
锥坡缺陷 | 2 | 铺砌面局部隆起、凹陷、开裂，砌缝砂浆脱落，或局部铺砌面下滑，坡角损坏 | 缺陷面积≤10%
锥坡缺陷 | 3 | 铺砌面出现大面积隆起、凹陷、开裂，砌缝砂浆脱落 | 缺陷面积＞10%且≤20%
锥坡缺陷 | 4 | 出现孔洞，破损等，丧失锥坡、护坡功能，或锥坡体和坡脚损坏严重，大面积滑坡、坍塌，坡顶下降较大，锥坡、护坡作用明显降低 | 缺陷面积＞20%
锥坡冲刷 | 1 | 完好 | -
锥坡冲刷 | 2 | 局部冲成浅坑 | -
锥坡冲刷 | 3 | 坡脚局部冲蚀，冲成深坑、沟或槽 | -
锥坡冲刷 | 4 | 锥坡体和坡脚冲蚀严重，基础有淘空现象 | -
护坡缺陷 | 1 | 完好 | -
护坡缺陷 | 2 | 铺砌面局部隆起、凹陷、开裂，砌缝砂浆脱落，或局部铺砌面下滑，坡角损坏 | 缺陷面积≤10%
护坡缺陷 | 3 | 铺砌面出现大面积隆起、凹陷、开裂，砌缝砂浆脱落 | 缺陷面积＞10%且≤20%
护坡缺陷 | 4 | 出现孔洞，破损等，丧失锥坡、护坡功能，或锥坡体和坡脚损坏严重，大面积滑坡、坍塌，坡顶下降较大，锥坡、护坡作用明显降低 | 缺陷面积＞20%
护坡冲刷 | 1 | 完好 | -
护坡冲刷 | 2 | 局部冲成浅坑 | -
护坡冲刷 | 3 | 坡脚局部冲蚀，冲成深坑、沟或槽 | -
护坡冲刷 | 4 | 锥坡体和坡脚冲蚀严重，基础有淘空现象 | -